## Tabelle1
| 12C300_5.SMO | 11F111-2.PV | 11F001-1.PV | 11F002_2.IN | 11M101.PV | 21H001_1.PV | ANA_01150_PB
| ANZEIGE REAKTOR IN BETRIEB | MATERIALAUFGABE REAKTOR | FEINKOHLE DOSIERUNG | SOLLWERT FUER FLUGSTAUB | FEUCHTEREGELUNG | Austrag Flugstaubmenge 21B001 | Schlacke Schlackenstich
|  | T/H | T/H | T/H | % H2O | t/h | %
Zeitstempel | Durchschnitt | Durchschnitt | Durchschnitt | Durchschnitt | Durchschnitt | Durchschnitt | Durchschnitt
2024-12-05 06:00 | 1 | 43.06671 | 0.8242988 | 4.079832 | 14.11115 | 0 | 4.3765
2024-12-05 07:00 | 1 | 41.20341 | 0.7059093 | 3.550743 | 12.79786 | 0 | 5.83
2024-12-05 08:00 | 1 | 45.0398 | 0.7896369 | 3.958988 | 13.79976 | 1.786194 | 5.524333
2024-12-05 09:00 | 1 | 45.03301 | 0.7759244 | 3.888787 | 12.73016 | 2.158272 | 3.21
2024-12-05 10:00 | 1 | 45.01278 | 0.7464167 | 2.95551 | 13.23519 | 2.158272 | 3.311333
2024-12-05 11:00 | 1 | 44.55449 | 0.7847498 | 2.879971 | 13.19927 | 2.158272 | 3.97
2024-12-05 12:00 | 1 | 45.03826 | 0.8180291 | 3.572601 | 14.05969 | 1.798847 | 4.035
2024-12-05 13:00 | 1 | 45.0379 | 0.7296998 | 2.953309 | 13.31259 | 2.156112 | 4.36
2024-12-05 14:00 | 1 | 45.03678 | 0.7763938 | 3.91873 | 12.89391 | 2.156112 | 4.3545
2024-12-05 15:00 | 1 | 45.03548 | 0.7831581 | 3.945058 | 13.91201 | 1.533713 | 4.25
2024-12-05 16:00 | 1 | 45.03684 | 0.774332 | 3.883172 | 12.32771 | 0 | 4.178833
2024-12-05 17:00 | 1 | 45.04244 | 0.7901804 | 4.06837 | 12.06095 | 0 | 3.64
2024-12-05 18:00 | 1 | 45.04121 | 0.7525387 | 3.962134 | 12.00314 | 0 | 3.701667
2024-12-05 19:00 | 1 | 45.02205 | 0.5087665 | 3.998034 | 12.67741 | 0 | 4.01
2024-12-05 20:00 | 1 | 45.03138 | 0.4982165 | 3.827521 | 12.86171 | 0 | 4.126
2024-12-05 21:00 | 1 | 45.04179 | 0.5200992 | 4.225425 | 15.65583 | 0 | 5.17
2024-12-05 22:00 | 1 | 45.03519 | 0.6533497 | 3.604469 | 13.9625 | 0 | 5.17
2024-12-05 23:00 | 1 | 45.03992 | 0.7771499 | 3.888809 | 13.91795 | 0 | 6.684333
2024-12-06 | 1 | 45.03517 | 0.8184962 | 4.105233 | 13.44952 | 0 | 6.4975
2024-12-06 01:00 | 1 | 45.03965 | 0.771999 | 3.861283 | 13.80406 | 0 | 4.16
2024-12-06 02:00 | 1 | 45.03899 | 0.7567262 | 3.781769 | 13.04539 | 0 | 4.1285
2024-12-06 03:00 | 1 | 45.04099 | 0.7551126 | 3.778648 | 11.21837 | 0 | 3.53
2024-12-06 04:00 | 1 | 45.0423 | 0.7743174 | 4.125087 | 12.24663 | 0 | 3.537667
2024-12-06 05:00 | 1 | 45.06604 | 0.7623858 | 3.799025 | 10.78257 | 0 | 3.76