## Tabelle1
| 12C300_5.SMO | 11F111-2.PV | 11F001-1.PV | 11F002_2.IN | 11M101.PV | 21H001_1.PV | ANA_01150_PB
| ANZEIGE REAKTOR IN BETRIEB | MATERIALAUFGABE REAKTOR | FEINKOHLE DOSIERUNG | SOLLWERT FUER FLUGSTAUB | FEUCHTEREGELUNG | Austrag Flugstaubmenge 21B001 | Schlacke Schlackenstich
|  | T/H | T/H | T/H | % H2O | t/h | %
Zeitstempel | Durchschnitt | Durchschnitt | Durchschnitt | Durchschnitt | Durchschnitt | Durchschnitt | Durchschnitt
2024-12-07 06:00 | 1 | 46.71322 | 0.8266411 | 2.977781 | 13.45334 | 2.144016 | 5.198667
2024-12-07 07:00 | 1 | 46.05487 | 0.8411592 | 2.853211 | 14.44934 | 2.144016 | 8.54
2024-12-07 08:00 | 1 | 48.01424 | 0.8725349 | 3.117511 | 13.84634 | 2.144016 | 8.54
2024-12-07 09:00 | 1 | 48.0153 | 0.8927952 | 3.167493 | 14.67998 | 2.144016 | 5.062
2024-12-07 10:00 | 1 | 48.01525 | 0.8926331 | 2.980432 | 14.29672 | 2.144016 | 4.1
2024-12-07 11:00 | 1 | 48.01348 | 0.9490969 | 3.168782 | 13.67299 | 2.144016 | 9.691667
2024-12-07 12:00 | 1 | 48.01157 | 0.9195225 | 3.068695 | 12.19087 | 2.144016 | 5.9075
2024-12-07 13:00 | 1 | 48.01222 | 0.9836662 | 3.288615 | 10.73273 | 2.144016 | 3.793333
2024-12-07 14:00 | 1 | 48.00287 | 0.9170017 | 3.067716 | 12.79827 | 2.144016 | 3.6345
2024-12-07 15:00 | 1 | 48.01412 | 0.971788 | 3.244749 | 12.97248 | 2.144016 | 1.54
2024-12-07 16:00 | 1 | 48.0117 | 0.9054177 | 3.022439 | 11.42052 | 2.144016 | 1.54
2024-12-07 17:00 | 1 | 48.0089 | 0.9565504 | 3.201133 | 11.34177 | 2.144016 | 1.493333
2024-12-07 18:00 | 1 | 48.01307 | 0.8626828 | 3.188005 | 11.40736 | 2.144016 | 1.47
2024-12-07 19:00 | 1 | 48.01232 | 0.7793647 | 3.91357 | 9.76737 | 2.144016 | 2.822
2024-12-07 20:00 | 1 | 48.01627 | 0.7686566 | 2.96106 | 10.45177 | 2.144016 | 3.03
2024-12-07 21:00 | 1 | 48.00351 | 0.8361375 | 3.412037 | 9.872218 | 2.144016 | 3.604167
2024-12-07 22:00 | 1 | 48.0165 | 0.7751369 | 4.181428 | 9.676732 | 2.144016 | 3.439833
2024-12-07 23:00 | 1 | 48.01813 | 0.7360193 | 4.256647 | 11.4606 | 2.144016 | 2.37
2024-12-08 | 1 | 48.01802 | 0.7242962 | 4.243797 | 11.3373 | 2.144016 | 2.343333
2024-12-08 01:00 | 1 | 48.01224 | 0.7640747 | 4.460834 | 11.49082 | 2.144016 | 2.17
2024-12-08 02:00 | 1 | 48.02591 | 0.7242097 | 4.380171 | 10.32331 | 2.144016 | 2.236667
2024-12-08 03:00 | 1 | 48.01154 | 0.661819 | 4.961462 | 11.26014 | 2.144016 | 2.97
2024-12-08 04:00 | 1 | 47.78887 | 0.6577806 | 5.459237 | 11.0078 | 1.485866 | 2.97
2024-12-08 05:00 | 1 | 48.00464 | 0.6153412 | 4.810876 | 10.45361 | 2.136299 | 3.660667