## Tabelle1
| 12C300_5.SMO | 11F111-2.PV | 11F001-1.PV | 11F002_2.IN | 11M101.PV | 21H001_1.PV | ANA_01150_PB
| ANZEIGE REAKTOR IN BETRIEB | MATERIALAUFGABE REAKTOR | FEINKOHLE DOSIERUNG | SOLLWERT FUER FLUGSTAUB | FEUCHTEREGELUNG | Austrag Flugstaubmenge 21B001 | Schlacke Schlackenstich
|  | T/H | T/H | T/H | % H2O | t/h | %
Zeitstempel | Durchschnitt | Durchschnitt | Durchschnitt | Durchschnitt | Durchschnitt | Durchschnitt | Durchschnitt
2024-12-08 06:00 | 1 | 48.01544 | 0.7601466 | 3.509131 | 12.93013 | 2.16 | 3.71
2024-12-08 07:00 | 1 | 44.42152 | 0.7417362 | 2.858046 | 11.82717 | 2.00653 | 4.354
2024-12-08 08:00 | 1 | 48.01355 | 0.8530594 | 3.278657 | 11.57906 | 2.146284 | 4.4
2024-12-08 09:00 | 1 | 48.01307 | 0.7994388 | 3.079475 | 11.59719 | 2.146284 | 4.539333
2024-12-08 10:00 | 1 | 48.01335 | 0.7889155 | 2.997109 | 11.38877 | 2.146284 | 4.59
2024-12-08 11:00 | 1 | 48.01945 | 0.8936828 | 3.208968 | 12.58737 | 2.146284 | 3.631667
2024-12-08 12:00 | 1 | 48.0154 | 0.841157 | 3.173218 | 13.11872 | 2.146284 | 3.44
2024-12-08 13:00 | 1 | 48.01208 | 0.830081 | 3.58325 | 10.33688 | 2.146284 | 2.8835
2024-12-08 14:00 | 1 | 48.02047 | 0.8196157 | 3.511474 | 11.18742 | 2.146284 | 2.81
2024-12-08 15:00 | 1 | 48.01495 | 0.8478056 | 3.683084 | 11.52208 | 2.146284 | 3.589
2024-12-08 16:00 | 1 | 48.01413 | 0.7747191 | 3.771065 | 12.53265 | 2.146284 | 3.63
2024-12-08 17:00 | 1 | 48.01253 | 0.8045832 | 4.343877 | 11.53005 | 2.146284 | 3.0885
2024-12-08 18:00 | 1 | 48.01892 | 0.6949978 | 3.159956 | 12.56536 | 2.146284 | 3.06
2024-12-08 19:00 | 1 | 48.00268 | 0.7821885 | 3.007633 | 11.7192 | 2.146284 | 6.699167
2024-12-08 20:00 | 1 | 48.01219 | 0.7572664 | 2.912028 | 12.00356 | 2.146284 | 6.604167
2024-12-08 21:00 | 1 | 48.01372 | 0.7661366 | 2.954898 | 12.09447 | 2.146284 | 3.38
2024-12-08 22:00 | 1 | 47.28958 | 0.7574619 | 3.20059 | 12.2648 | 2.146284 | 3.406667
2024-12-08 23:00 | 1 | 48.01452 | 0.7149849 | 4.472703 | 11.27319 | 2.146284 | 4.18
2024-12-09 | 1 | 48.01245 | 0.7524908 | 4.618043 | 11.74484 | 2.146284 | 4.11
2024-12-09 01:00 | 1 | 47.9703 | 0.7869255 | 4.84902 | 12.48215 | 2.146284 | 3.34
2024-12-09 02:00 | 1 | 48.01929 | 0.7425483 | 4.570294 | 12.4463 | 2.146284 | 3.34
2024-12-09 03:00 | 1 | 48.02172 | 0.7418231 | 4.250872 | 10.32848 | 2.146284 | 4.315
2024-12-09 04:00 | 1 | 47.99219 | 0.7587284 | 2.897114 | 11.7404 | 2.146284 | 4.64
2024-12-09 05:00 | 1 | 48.02417 | 0.777278 | 1.388167 | 10.73655 | 2.146284 | 4.45