## Tabelle1
| 12C300_5.SMO | 11F111-2.PV | 11F001-1.PV | 11F002_2.IN | 11M101.PV | 21H001_1.PV | ANA_01150_PB
| ANZEIGE REAKTOR IN BETRIEB | MATERIALAUFGABE REAKTOR | FEINKOHLE DOSIERUNG | SOLLWERT FUER FLUGSTAUB | FEUCHTEREGELUNG | Austrag Flugstaubmenge 21B001 | Schlacke Schlackenstich
|  | T/H | T/H | T/H | % H2O | t/h | %
Zeitstempel | Durchschnitt | Durchschnitt | Durchschnitt | Durchschnitt | Durchschnitt | Durchschnitt | Durchschnitt
2024-12-14 06:00 | 1 | 48.0088 | 0.6630374 | 5.526251 | 9.202635 | 2.152332 | 5.691
2024-12-14 07:00 | 1 | 39.74149 | 0.5977942 | 4.695472 | 10.38491 | 2.152332 | 9.3
2024-12-14 08:00 | 1 | 47.29636 | 0.724964 | 6.262994 | 11.35699 | 2.152332 | 9.240667
2024-12-14 09:00 | 1 | 48.00581 | 0.6935282 | 6.411962 | 9.279304 | 2.152332 | 7.52
2024-12-14 10:00 | 1 | 48.0111 | 0.7156685 | 5.19204 | 9.794511 | 2.152332 | 7.086
2024-12-14 11:00 | 1 | 48.00303 | 0.731005 | 4.507497 | 10.13127 | 2.152332 | 5.66
2024-12-14 12:00 | 1 | 48.00843 | 0.767903 | 4.724139 | 9.776045 | 2.152332 | 5.729333
2024-12-14 13:00 | 1 | 48.00527 | 0.7611752 | 4.691028 | 10.06493 | 2.152332 | 5.98
2024-12-14 14:00 | 1 | 48.00728 | 0.7714781 | 4.774793 | 9.665347 | 2.152332 | 5.996667
2024-12-14 15:00 | 1 | 47.98388 | 0.7776284 | 5.338501 | 9.494378 | 2.152332 | 6.98
2024-12-14 16:00 | 1 | 48.00628 | 0.7235362 | 5.019197 | 9.434112 | 2.152332 | 6.98
2024-12-14 17:00 | 1 | 48.00904 | 0.7246161 | 5.016326 | 9.354635 | 2.152332 | 6.905333
2024-12-14 18:00 | 1 | 48.0124 | 0.724621 | 5.013539 | 9.27565 | 2.152332 | 6.875833
2024-12-14 19:00 | 1 | 48.01124 | 0.7182886 | 4.983645 | 9.56915 | 2.152332 | 5.45
2024-12-14 20:00 | 1 | 47.974 | 0.7486809 | 5.194138 | 9.695197 | 2.152332 | 5.506667
2024-12-14 21:00 | 1 | 48.01114 | 0.8249326 | 5.737324 | 9.67792 | 2.152332 | 7.15
2024-12-14 22:00 | 1 | 48.00737 | 0.784269 | 5.427222 | 9.630042 | 2.152332 | 7.0385
2024-12-14 23:00 | 1 | 48.01346 | 0.7463689 | 5.173428 | 9.631462 | 2.152332 | 4.92
2024-12-15 | 1 | 48.01545 | 0.7858181 | 4.968337 | 10.32884 | 2.152332 | 4.92
2024-12-15 01:00 | 1 | 47.59607 | 0.7895861 | 3.651944 | 11.4419 | 2.152332 | 4.182667
2024-12-15 02:00 | 1 | 48.01019 | 0.7850402 | 3.626993 | 11.29229 | 2.152332 | 4.116333
2024-12-15 03:00 | 1 | 48.0131 | 0.7439933 | 3.440977 | 11.15166 | 2.156589 | 3.31
2024-12-15 04:00 | 1 | 48.01474 | 0.7763248 | 3.967836 | 11.22505 | 2.16 | 3.268333
2024-12-15 05:00 | 1 | 48.00545 | 0.7983112 | 4.943566 | 10.47283 | 2.16 | 3.06