## Tabelle1
| 12C300_5.SMO | 11F111-2.PV | 11F001-1.PV | 11F002_2.IN | 11M101.PV | 21H001_1.PV | ANA_01150_PB
| ANZEIGE REAKTOR IN BETRIEB | MATERIALAUFGABE REAKTOR | FEINKOHLE DOSIERUNG | SOLLWERT FUER FLUGSTAUB | FEUCHTEREGELUNG | Austrag Flugstaubmenge 21B001 | Schlacke Schlackenstich
|  | T/H | T/H | T/H | % H2O | t/h | %
Zeitstempel | Durchschnitt | Durchschnitt | Durchschnitt | Durchschnitt | Durchschnitt | Durchschnitt | Durchschnitt
2024-12-18 06:00 | 1 | 20.79676 | 0.3443271 | 3.17871 | 8.469309 | 0.3948884 | 3.18
2024-12-18 07:00 | 1 | 31.51243 | 0.5191393 | 4.817182 | 8.941325 | 2.16 | 3.18
2024-12-18 08:00 | 1 | 35.08304 | 0.4948152 | 3.104812 | 8.930941 | 2.16 | 3.18
2024-12-18 09:00 | 1 | 35.08642 | 0.6205851 | 3.82857 | 9.262502 | 2.16 | 3.18
2024-12-18 10:00 | 1 | 35.08588 | 0.5241761 | 3.25117 | 9.552916 | 2.16 | 3.18
2024-12-18 11:00 | 1 | 35.08815 | 0.5640302 | 2.742966 | 9.578151 | 2.16 | 3.18
2024-12-18 12:00 | 1 | 35.0833 | 0.5880691 | 2.265679 | 9.936844 | 2.16 | 3.146
2024-12-18 13:00 | 1 | 35.09108 | 0.5228157 | 2.025221 | 10.25929 | 2.16 | 3.14
2024-12-18 14:00 | 1 | 35.08413 | 0.6970734 | 2.678206 | 11.0876 | 2.16 | 3.14
2024-12-18 15:00 | 1 | 35.0881 | 0.5576895 | 2.199973 | 12.92959 | 2.16 | 3.058333
2024-12-18 16:00 | 1 | 35.08508 | 0.6573799 | 2.189612 | 13.25158 | 2.16 | 3.04
2024-12-18 17:00 | 1 | 35.08729 | 0.5972023 | 2.021342 | 12.42406 | 2.16 | 3.045833
2024-12-18 18:00 | 1 | 35.08653 | 0.5318927 | 2.128011 | 12.32578 | 2.16 | 3.09
2024-12-18 19:00 | 1 | 35.08489 | 0.6112322 | 1.675006 | 11.77207 | 2.16 | 3.09
2024-12-18 20:00 | 1 | 37.05326 | 0.6236128 | 1.450956 | 10.9521 | 2.16 | 6.506
2024-12-18 21:00 | 1 | 37.12054 | 0.7246074 | 2.591764 | 10.35145 | 2.16 | 7.97
2024-12-18 22:00 | 1 | 37.12463 | 0.6052595 | 2.166804 | 10.81035 | 2.16 | 7.187333
2024-12-18 23:00 | 1 | 37.12515 | 0.6666787 | 2.705634 | 10.1598 | 2.16 | 2.1
2024-12-19 | 1 | 37.12319 | 0.6352954 | 2.92431 | 9.899155 | 2.16 | 2.1
2024-12-19 01:00 | 1 | 38.35484 | 0.5861195 | 3.154634 | 9.856228 | 2.16 | 2.02
2024-12-19 02:00 | 1 | 39.09465 | 0.6500408 | 3.605267 | 10.23616 | 2.16 | 2
2024-12-19 03:00 | 1 | 39.08908 | 0.6075001 | 3.411383 | 12.97574 | 2.16 | 2.014333
2024-12-19 04:00 | 1 | 39.87882 | 0.6023274 | 3.471877 | 11.05613 | 2.16 | 2.43
2024-12-19 05:00 | 1 | 40.07453 | 0.6072738 | 2.927639 | 10.0825 | 1.715666 | 2.43