## Tabelle1
| 12C300_5.SMO | 11F111-2.PV | 11F001-1.PV | 11F002_2.IN | 11M101.PV | 21H001_1.PV | ANA_01150_PB
| ANZEIGE REAKTOR IN BETRIEB | MATERIALAUFGABE REAKTOR | FEINKOHLE DOSIERUNG | SOLLWERT FUER FLUGSTAUB | FEUCHTEREGELUNG | Austrag Flugstaubmenge 21B001 | Schlacke Schlackenstich
|  | T/H | T/H | T/H | % H2O | t/h | %
Zeitstempel | Durchschnitt | Durchschnitt | Durchschnitt | Durchschnitt | Durchschnitt | Durchschnitt | Durchschnitt
2024-12-20 06:00 | 1 | 42.07511 | 0.692644 | 3.19842 | 10.99119 | 2.144988 | 3.33
2024-12-20 07:00 | 1 | 38.75592 | 0.6099151 | 2.817654 | 10.35379 | 2.109437 | 3.33
2024-12-20 08:00 | 1 | 40.62033 | 0.6628277 | 3.522664 | 10.22927 | 1.538274 | 3.546
2024-12-20 09:00 | 1 | 42.07103 | 0.6926062 | 4.260239 | 10.27805 | 1.509408 | 4.05
2024-12-20 10:00 | 1 | 42.07018 | 0.6801178 | 4.240129 | 10.31287 | 1.509408 | 3.906
2024-12-20 11:00 | 1 | 42.07507 | 0.6596983 | 4.583806 | 10.16958 | 1.509408 | 3.87
2024-12-20 12:00 | 1 | 42.07446 | 0.6850485 | 4.321686 | 10.57665 | 1.509408 | 3.994167
2024-12-20 13:00 | 1 | 42.07282 | 0.70931 | 3.826639 | 9.736829 | 1.509408 | 5.36
2024-12-20 14:00 | 1 | 42.07274 | 0.6994648 | 2.814725 | 10.71447 | 1.509408 | 5.36
2024-12-20 15:00 | 1 | 42.07255 | 0.8170852 | 3.13878 | 9.996794 | 1.509408 | 5.36
2024-12-20 16:00 | 1 | 42.07253 | 0.636492 | 2.446759 | 9.85764 | 1.509408 | 3.422833
2024-12-20 17:00 | 1 | 42.06861 | 0.712434 | 2.74484 | 10.42697 | 1.509408 | 3.39
2024-12-20 18:00 | 1 | 42.07538 | 0.7135404 | 2.742342 | 9.89653 | 1.509408 | 3.39
2024-12-20 19:00 | 1 | 42.07264 | 0.712587 | 2.745521 | 11.34094 | 1.509408 | 4.432333
2024-12-20 20:00 | 1 | 42.07098 | 0.7460556 | 2.864141 | 11.16299 | 1.509408 | 4.45
2024-12-20 21:00 | 1 | 42.07548 | 0.6558669 | 2.619179 | 9.703316 | 1.509408 | 4.25
2024-12-20 22:00 | 1 | 42.06817 | 0.7165678 | 3.865653 | 10.09121 | 1.509408 | 4.2
2024-12-20 23:00 | 1 | 42.074 | 0.7185126 | 3.871944 | 10.02987 | 1.509408 | 4.2
2024-12-21 | 1 | 42.07287 | 0.6514505 | 3.511484 | 9.76537 | 1.509408 | 5.748
2024-12-21 01:00 | 1 | 42.07572 | 0.6714816 | 3.615908 | 10.14118 | 1.509408 | 5.92
2024-12-21 02:00 | 1 | 42.07218 | 0.6811527 | 4.201224 | 9.953776 | 1.509408 | 4.171
2024-12-21 03:00 | 1 | 42.06966 | 0.6986434 | 4.478604 | 10.32658 | 1.509408 | 3.94
2024-12-21 04:00 | 1 | 42.07578 | 0.655428 | 2.520388 | 10.59003 | 1.509408 | 4.273333
2024-12-21 05:00 | 1 | 42.09066 | 0.7645076 | 3.377779 | 10.04249 | 1.509408 | 4.74