## Tabelle1
| 12C300_5.SMO | 11F111-2.PV | 11F001-1.PV | 11F002_2.IN | 11M101.PV | 21H001_1.PV | ANA_01150_PB
| ANZEIGE REAKTOR IN BETRIEB | MATERIALAUFGABE REAKTOR | FEINKOHLE DOSIERUNG | SOLLWERT FUER FLUGSTAUB | FEUCHTEREGELUNG | Austrag Flugstaubmenge 21B001 | Schlacke Schlackenstich
|  | T/H | T/H | T/H | % H2O | t/h | %
Zeitstempel | Durchschnitt | Durchschnitt | Durchschnitt | Durchschnitt | Durchschnitt | Durchschnitt | Durchschnitt
2024-12-21 06:00 | 1 | 42.07109 | 0.6781977 | 3.132907 | 10.8433 | 1.509408 | 4.665
2024-12-21 07:00 | 1 | 36.71326 | 0.6253247 | 2.887711 | 11.14205 | 1.509408 | 3.99
2024-12-21 08:00 | 1 | 41.43197 | 0.7170717 | 4.77616 | 10.46683 | 1.509408 | 3.99
2024-12-21 09:00 | 1 | 42.06861 | 0.6912715 | 4.796615 | 10.39128 | 1.509408 | 4.4325
2024-12-21 10:00 | 1 | 42.07776 | 0.6663012 | 4.061117 | 10.21929 | 1.509408 | 5.76
2024-12-21 11:00 | 1 | 42.07469 | 0.6813014 | 3.154709 | 10.39238 | 1.509408 | 5.76
2024-12-21 12:00 | 1 | 42.07274 | 0.7054024 | 3.241681 | 10.24413 | 1.509408 | 6.243
2024-12-21 13:00 | 1 | 42.0425 | 0.7892204 | 3.389659 | 9.928523 | 1.509408 | 7.37
2024-12-21 14:00 | 1 | 42.07492 | 0.658349 | 2.932739 | 10.4205 | 1.509408 | 7.37
2024-12-21 15:00 | 1 | 42.07069 | 0.7429315 | 3.440194 | 10.49563 | 1.509408 | 3.041
2024-12-21 16:00 | 1 | 42.07212 | 0.6952337 | 3.211177 | 10.22755 | 1.509408 | 2.56
2024-12-21 17:00 | 1 | 42.074 | 0.6835997 | 3.147716 | 10.58401 | 1.509408 | 2.691667
2024-12-21 18:00 | 1 | 42.06886 | 0.7147327 | 3.300466 | 11.00141 | 1.509408 | 4.14
2024-12-21 19:00 | 1 | 42.07148 | 0.6946271 | 3.210687 | 10.59669 | 1.509408 | 4.14
2024-12-21 20:00 | 1 | 42.07375 | 0.6961984 | 3.217736 | 11.70283 | 1.509408 | 4.14
2024-12-21 21:00 | 1 | 42.07143 | 0.7445958 | 3.438569 | 10.49571 | 1.509408 | 6.1825
2024-12-21 22:00 | 1 | 42.06894 | 0.7448971 | 3.445227 | 11.34272 | 1.509408 | 6.29
2024-12-21 23:00 | 1 | 42.07275 | 0.7305243 | 2.798153 | 11.34781 | 1.509408 | 6.143333
2024-12-22 | 1 | 42.07583 | 0.8078383 | 1.953058 | 9.781496 | 1.509408 | 4.53
2024-12-22 01:00 | 1 | 42.0706 | 0.782118 | 2.427436 | 10.16083 | 1.509408 | 4.53
2024-12-22 02:00 | 1 | 42.07262 | 0.7780826 | 2.873526 | 10.10481 | 1.509408 | 3.289
2024-12-22 03:00 | 1 | 42.07432 | 0.7343099 | 2.795226 | 10.76357 | 1.509408 | 3.07
2024-12-22 04:00 | 1 | 42.0729 | 0.6633137 | 2.557616 | 9.69346 | 1.509408 | 3.183333
2024-12-22 05:00 | 1 | 42.06609 | 0.7265085 | 2.793352 | 10.14637 | 1.509408 | 3.92