## Tabelle1
| 12C300_5.SMO | 11F111-2.PV | 11F001-1.PV | 11F002_2.IN | 11M101.PV | 21H001_1.PV | ANA_01150_PB
| ANZEIGE REAKTOR IN BETRIEB | MATERIALAUFGABE REAKTOR | FEINKOHLE DOSIERUNG | SOLLWERT FUER FLUGSTAUB | FEUCHTEREGELUNG | Austrag Flugstaubmenge 21B001 | Schlacke Schlackenstich
|  | T/H | T/H | T/H | % H2O | t/h | %
Zeitstempel | Durchschnitt | Durchschnitt | Durchschnitt | Durchschnitt | Durchschnitt | Durchschnitt | Durchschnitt
2024-12-26 06:00 | 1 | 42.07165 | 0.6907328 | 3.724499 | 12.31964 | 1.133734 | 5.37
2024-12-26 07:00 | 1 | 40.54061 | 0.6804037 | 3.600193 | 12.11291 | 0.4209558 | 6.579
2024-12-26 08:00 | 1 | 42.0734 | 0.7032424 | 3.528593 | 12.26897 | 1.501092 | 7.71
2024-12-26 09:00 | 1 | 42.07314 | 0.702899 | 4.049701 | 10.38104 | 1.501092 | 7.71
2024-12-26 10:00 | 1 | 42.07554 | 0.7176971 | 3.97573 | 10.83679 | 1.501092 | 7.728667
2024-12-26 11:00 | 1 | 41.98266 | 0.7112391 | 3.56005 | 11.11727 | 1.501092 | 7.73
2024-12-26 12:00 | 1 | 42.07268 | 0.703186 | 3.522325 | 10.71398 | 1.501092 | 7.73
2024-12-26 13:00 | 1 | 42.07487 | 0.721556 | 3.610695 | 10.29981 | 1.501092 | 8.121667
2024-12-26 14:00 | 1 | 42.07058 | 0.6858847 | 3.439194 | 9.676357 | 1.501092 | 8.2
2024-12-26 15:00 | 1 | 42.0751 | 0.6801452 | 3.411757 | 9.97358 | 1.501092 | 7.74
2024-12-26 16:00 | 1 | 42.06955 | 0.768386 | 3.834036 | 9.879304 | 1.501092 | 7.74
2024-12-26 17:00 | 1 | 42.07031 | 0.7260607 | 3.641639 | 10.33671 | 1.501092 | 5.3475
2024-12-26 18:00 | 1 | 42.07406 | 0.7002143 | 3.976876 | 10.98284 | 1.501092 | 4.55
2024-12-26 19:00 | 1 | 42.07192 | 0.7586217 | 3.51469 | 9.339374 | 1.501092 | 4.55
2024-12-26 20:00 | 1 | 42.07119 | 0.7350565 | 3.335548 | 9.33879 | 1.501092 | 4.57
2024-12-26 21:00 | 1 | 42.07053 | 0.7633806 | 3.825081 | 9.32679 | 1.501092 | 4.85
2024-12-26 22:00 | 1 | 42.07355 | 0.7173101 | 3.585206 | 10.18374 | 1.501092 | 4.85
2024-12-26 23:00 | 1 | 41.78642 | 0.6885668 | 3.660281 | 10.59669 | 1.501092 | 4.966
2024-12-27 | 1 | 42.07185 | 0.7241729 | 4.371603 | 10.25804 | 1.501092 | 5.72
2024-12-27 01:00 | 1 | 42.07072 | 0.7265256 | 5.015509 | 10.23829 | 1.501092 | 5.72
2024-12-27 02:00 | 1 | 42.07436 | 0.6693666 | 4.632536 | 9.996112 | 1.501092 | 4.66
2024-12-27 03:00 | 1 | 42.07339 | 0.6538737 | 4.535419 | 9.520271 | 1.501092 | 4.13
2024-12-27 04:00 | 1 | 42.06306 | 0.6132594 | 4.252267 | 9.578161 | 1.501092 | 4.835333
2024-12-27 05:00 | 1 | 42.01653 | 0.6664735 | 4.112942 | 10.07264 | 1.501092 | 5.97