## Tabelle1
| 12C300_5.SMO | 11F111-2.PV | 11F001-1.PV | 11F002_2.IN | 11M101.PV | 21H001_1.PV | ANA_01150_PB
| ANZEIGE REAKTOR IN BETRIEB | MATERIALAUFGABE REAKTOR | FEINKOHLE DOSIERUNG | SOLLWERT FUER FLUGSTAUB | FEUCHTEREGELUNG | Austrag Flugstaubmenge 21B001 | Schlacke Schlackenstich
|  | T/H | T/H | T/H | % H2O | t/h | %
Zeitstempel | Durchschnitt | Durchschnitt | Durchschnitt | Durchschnitt | Durchschnitt | Durchschnitt | Durchschnitt
2024-12-27 06:00 | 1 | 42.05726 | 0.6512769 | 3.518141 | 10.44305 | 1.501092 | 5.888333
2024-12-27 07:00 | 1 | 41.73227 | 0.7225497 | 3.894899 | 10.56731 | 1.501092 | 5.27
2024-12-27 08:00 | 1 | 42.06656 | 0.6809719 | 3.67131 | 11.30774 | 1.501092 | 5.27
2024-12-27 09:00 | 1 | 42.07219 | 0.6866344 | 3.705108 | 10.82296 | 1.501092 | 5.606
2024-12-27 10:00 | 1 | 42.06723 | 0.7084538 | 3.820624 | 10.94073 | 1.501092 | 5.83
2024-12-27 11:00 | 1 | 42.07104 | 0.7277381 | 3.916782 | 10.09313 | 1.501092 | 5.83
2024-12-27 12:00 | 1 | 42.06716 | 0.673779 | 3.630966 | 9.735221 | 1.501092 | 6.352
2024-12-27 13:00 | 1 | 42.07275 | 0.5980651 | 3.227352 | 10.33859 | 1.501092 | 6.41
2024-12-27 14:00 | 1 | 42.06814 | 0.7062092 | 3.291697 | 10.30988 | 1.501092 | 6.41
2024-12-27 15:00 | 1 | 42.06852 | 0.7229297 | 3.166858 | 10.28891 | 1.501092 | 7.284
2024-12-27 16:00 | 1 | 42.07262 | 0.7187151 | 3.866369 | 10.3236 | 1.501092 | 7.33
2024-12-27 17:00 | 1 | 42.07466 | 0.6861979 | 3.027873 | 10.16262 | 1.501092 | 6.958333
2024-12-27 18:00 | 1 | 42.0665 | 0.7739534 | 2.982199 | 10.05096 | 1.501092 | 5.1
2024-12-27 19:00 | 1 | 42.07104 | 0.6969805 | 3.483825 | 9.74052 | 1.501092 | 5.1
2024-12-27 20:00 | 1 | 42.06704 | 0.7507283 | 4.046499 | 9.643955 | 1.501092 | 4.554
2024-12-27 21:00 | 1 | 42.06884 | 0.7451875 | 4.027034 | 9.94476 | 1.501092 | 4.26
2024-12-27 22:00 | 1 | 42.0727 | 0.7232136 | 3.534667 | 9.760168 | 1.501092 | 4.354167
2024-12-27 23:00 | 1 | 42.06636 | 0.744359 | 3.155073 | 10.11429 | 1.501092 | 5.39
2024-12-28 | 1 | 42.06664 | 0.7398856 | 2.854115 | 9.939062 | 1.501092 | 5.39
2024-12-28 01:00 | 1 | 42.06603 | 0.7391842 | 3.137291 | 10.81796 | 1.501092 | 5.129333
2024-12-28 02:00 | 1 | 41.80239 | 0.6967096 | 3.750254 | 10.09963 | 1.501092 | 5.05
2024-12-28 03:00 | 1 | 42.06547 | 0.7421981 | 3.998808 | 9.21728 | 1.501092 | 5.05
2024-12-28 04:00 | 1 | 42.06312 | 0.7238787 | 3.905597 | 9.347847 | 1.501092 | 4.328
2024-12-28 05:00 | 1 | 42.058 | 0.723614 | 3.114703 | 9.879258 | 1.501092 | 4.29