## Tabelle1
| 12C300_5.SMO | 11F111-2.PV | 11F001-1.PV | 11F002_2.IN | 11M101.PV | 21H001_1.PV | ANA_01150_PB
| ANZEIGE REAKTOR IN BETRIEB | MATERIALAUFGABE REAKTOR | FEINKOHLE DOSIERUNG | SOLLWERT FUER FLUGSTAUB | FEUCHTEREGELUNG | Austrag Flugstaubmenge 21B001 | Schlacke Schlackenstich
|  | T/H | T/H | T/H | % H2O | t/h | %
Zeitstempel | Durchschnitt | Durchschnitt | Durchschnitt | Durchschnitt | Durchschnitt | Durchschnitt | Durchschnitt
2024-12-29 06:00 | 1 | 42.06915 | 0.6139378 | 3.780674 | 9.263254 | 1.501092 | 4.29
2024-12-29 07:00 | 1 | 41.73689 | 0.6631065 | 4.085323 | 9.72942 | 1.501092 | 4.29
2024-12-29 08:00 | 1 | 42.06866 | 0.68524 | 4.217615 | 11.57585 | 1.501092 | 4.29
2024-12-29 09:00 | 1 | 42.0706 | 0.6767551 | 4.174689 | 10.83456 | 1.501092 | 5.43
2024-12-29 10:00 | 1 | 42.07018 | 0.7319911 | 4.504086 | 10.05997 | 1.501092 | 5.81
2024-12-29 11:00 | 1 | 42.06826 | 0.6554503 | 3.577573 | 9.51182 | 1.501092 | 5.81
2024-12-29 12:00 | 1 | 42.07246 | 0.6304888 | 2.914651 | 9.19338 | 1.501092 | 4.1875
2024-12-29 13:00 | 1 | 41.53928 | 0.7007749 | 3.244266 | 8.960649 | 1.501092 | 4.04
2024-12-29 14:00 | 1 | 42.0675 | 0.7153799 | 3.298902 | 9.077609 | 1.501092 | 4.0925
2024-12-29 15:00 | 1 | 42.06924 | 0.7062315 | 3.371728 | 9.078386 | 1.501092 | 4.39
2024-12-29 16:00 | 1 | 42.06688 | 0.6937226 | 3.468387 | 9.67534 | 1.501092 | 4.39
2024-12-29 17:00 | 1 | 42.07193 | 0.6027055 | 3.016798 | 9.052685 | 1.501092 | 4.39
2024-12-29 18:00 | 1 | 42.07101 | 0.6839708 | 3.427612 | 9.846349 | 1.501092 | 4.595333
2024-12-29 19:00 | 1 | 42.06706 | 0.6186 | 3.417016 | 9.400741 | 1.501092 | 4.61
2024-12-29 20:00 | 1 | 42.0658 | 0.6219762 | 4.271338 | 9.640225 | 1.501092 | 4.61
2024-12-29 21:00 | 1 | 42.06646 | 0.6868784 | 4.296796 | 10.96424 | 1.501092 | 4.61
2024-12-29 22:00 | 1 | 42.07418 | 0.6350425 | 3.178954 | 9.982944 | 1.501092 | 4.61
2024-12-29 23:00 | 1 | 42.06717 | 0.6944495 | 3.475634 | 10.00017 | 1.501092 | 4.61
2024-12-30 | 1 | 42.06508 | 0.6759215 | 3.392258 | 9.926437 | 1.501092 | 4.61
2024-12-30 01:00 | 1 | 42.06531 | 0.6694401 | 3.344439 | 11.29914 | 1.501092 | 4.61
2024-12-30 02:00 | 1 | 42.0506 | 0.6440022 | 3.220867 | 11.12949 | 1.501092 | 4.61
2024-12-30 03:00 | 1 | 42.08635 | 0.7060375 | 3.530584 | 10.87314 | 1.501092 | 4.61
2024-12-30 04:00 | 1 | 42.06875 | 0.6516735 | 3.376916 | 10.59583 | 1.501092 | 4.61
2024-12-30 05:00 | 1 | 42.06982 | 0.6450967 | 3.808896 | 10.71518 | 1.501092 | 4.61