## Tabelle1
| 12C300_5.SMO | 11F111-2.PV | 11F001-1.PV | 11F002_2.IN | 11M101.PV | 21H001_1.PV | ANA_01150_PB
| ANZEIGE REAKTOR IN BETRIEB | MATERIALAUFGABE REAKTOR | FEINKOHLE DOSIERUNG | SOLLWERT FUER FLUGSTAUB | FEUCHTEREGELUNG | Austrag Flugstaubmenge 21B001 | Schlacke Schlackenstich
|  | T/H | T/H | T/H | % H2O | t/h | %
Zeitstempel | Durchschnitt | Durchschnitt | Durchschnitt | Durchschnitt | Durchschnitt | Durchschnitt | Durchschnitt
2024-12-30 06:00 | 1 | 42.07017 | 0.6510378 | 3.805379 | 10.93723 | 1.501092 | 4.746
2024-12-30 07:00 | 1 | 37.08622 | 0.5229577 | 3.163167 | 10.1539 | 1.501092 | 5.63
2024-12-30 08:00 | 1 | 40.67282 | 0.6142652 | 3.593827 | 10.01929 | 1.501092 | 5.63
2024-12-30 09:00 | 1 | 42.06912 | 0.6761569 | 3.943485 | 9.434987 | 1.501092 | 5.478333
2024-12-30 10:00 | 1 | 42.0657 | 0.6721897 | 3.923615 | 9.808299 | 1.501092 | 4.72
2024-12-30 11:00 | 1 | 42.07189 | 0.6349667 | 3.702038 | 9.804674 | 1.501092 | 4.72
2024-12-30 12:00 | 1 | 42.03046 | 0.657063 | 3.844663 | 10.56408 | 1.501092 | 4.78
2024-12-30 13:00 | 1 | 42.06704 | 0.6517906 | 3.807551 | 10.01956 | 1.501092 | 4.9
2024-12-30 14:00 | 1 | 42.07057 | 0.6526884 | 3.809571 | 9.558746 | 1.501092 | 4.9
2024-12-30 15:00 | 1 | 42.06645 | 0.650713 | 3.806831 | 9.797557 | 1.501092 | 4.73
2024-12-30 16:00 | 1 | 42.06488 | 0.6484573 | 3.644181 | 10.08877 | 1.501092 | 4.73
2024-12-30 17:00 | 1 | 42.07476 | 0.6490861 | 2.712809 | 10.15553 | 1.501092 | 4.73
2024-12-30 18:00 | 1 | 41.1372 | 0.7500464 | 3.133123 | 9.986132 | 1.501092 | 6.43
2024-12-30 19:00 | 1 | 42.06493 | 0.7145961 | 2.980816 | 9.869159 | 1.501092 | 6.43
2024-12-30 20:00 | 1 | 42.07029 | 0.6550221 | 2.73419 | 11.06148 | 1.501092 | 4.981
2024-12-30 21:00 | 1 | 42.07006 | 0.6366344 | 2.787366 | 10.11594 | 1.501092 | 4.54
2024-12-30 22:00 | 1 | 42.06735 | 0.6915604 | 3.45944 | 10.64168 | 1.501092 | 4.622
2024-12-30 23:00 | 1 | 42.07058 | 0.6180786 | 3.096983 | 10.05017 | 1.501092 | 7
2024-12-31 | 1 | 42.06979 | 0.6911747 | 3.460465 | 10.49353 | 1.501092 | 7
2024-12-31 01:00 | 1 | 42.06692 | 0.6884027 | 2.947998 | 11.14427 | 1.501092 | 7
2024-12-31 02:00 | 1 | 42.0711 | 0.6159236 | 2.576891 | 10.86745 | 1.501092 | 7.3315
2024-12-31 03:00 | 1 | 42.07093 | 0.7040427 | 2.978748 | 10.93692 | 1.501092 | 7.39
2024-12-31 04:00 | 1 | 42.07116 | 0.6824365 | 3.608614 | 10.4499 | 1.501092 | 7.637
2024-12-31 05:00 | 1 | 42.04847 | 0.741941 | 3.416005 | 10.36217 | 1.501092 | 7.78