## Tabelle1
| 12C300_5.SMO | 11F111-2.PV | 11F001-1.PV | 11F002_2.IN | 11M101.PV | 21H001_1.PV | ANA_01150_PB
| ANZEIGE REAKTOR IN BETRIEB | MATERIALAUFGABE REAKTOR | FEINKOHLE DOSIERUNG | SOLLWERT FUER FLUGSTAUB | FEUCHTEREGELUNG | Austrag Flugstaubmenge 21B001 | Schlacke Schlackenstich
|  | T/H | T/H | T/H | % H2O | t/h | %
Zeitstempel | Durchschnitt | Durchschnitt | Durchschnitt | Durchschnitt | Durchschnitt | Durchschnitt | Durchschnitt
2025-01-01 06:00 | 1 | 41.58854 | 0.6479331 | 2.701905 | 10.74016 | 1.159961 | 4.045833
2025-01-01 07:00 | 1 | 36.04205 | 0.573263 | 2.396379 | 10.64084 | 1.68588 | 3.46
2025-01-01 08:00 | 1 | 41.89743 | 0.6746762 | 2.830066 | 10.38251 | 1.68588 | 3.46
2025-01-01 09:00 | 1 | 42.07086 | 0.7033293 | 2.939046 | 11.16417 | 1.68588 | 3.6835
2025-01-01 10:00 | 1 | 42.07348 | 0.6326884 | 2.630386 | 10.86296 | 1.68588 | 4.95
2025-01-01 11:00 | 1 | 42.07265 | 0.6594972 | 2.758857 | 11.48185 | 1.68588 | 4.926333
2025-01-01 12:00 | 1 | 42.07253 | 0.6890514 | 2.868566 | 9.516452 | 1.68588 | 4.24
2025-01-01 13:00 | 1 | 42.06708 | 0.687129 | 2.871986 | 10.15306 | 1.68588 | 4.24
2025-01-01 14:00 | 1 | 42.07355 | 0.7075837 | 2.952461 | 9.664082 | 1.68588 | 4.24
2025-01-01 15:00 | 1 | 42.0181 | 0.7330709 | 3.062516 | 9.766531 | 1.68588 | 2.6155
2025-01-01 16:00 | 1 | 42.0706 | 0.7148688 | 2.996302 | 9.567863 | 1.68588 | 2.53
2025-01-01 17:00 | 1 | 42.06686 | 0.7116947 | 2.954141 | 9.313038 | 1.68588 | 2.53
2025-01-01 18:00 | 1 | 42.0736 | 0.6991224 | 2.919657 | 9.456476 | 1.68588 | 3.258
2025-01-01 19:00 | 1 | 42.0715 | 0.6955191 | 2.897857 | 9.649102 | 0.4479861 | 3.31
2025-01-01 20:00 | 1 | 41.65573 | 0.6760415 | 2.826391 | 10.14349 | 0.8367831 | 3.31
2025-01-01 21:00 | 1 | 40.97269 | 0.6646141 | 2.776113 | 9.686782 | 1.689336 | 3.049
2025-01-01 22:00 | 1 | 42.0692 | 0.5908577 | 2.468936 | 10.10996 | 1.689336 | 3.02
2025-01-01 23:00 | 1 | 40.87257 | 0.6988144 | 2.912089 | 10.16407 | 0.5589919 | 2.63
2025-01-02 | 1 | 42.07117 | 0.7106693 | 2.962632 | 10.32442 | 0.3740446 | 2.63
2025-01-02 01:00 | 1 | 42.07014 | 0.741496 | 3.095124 | 10.19068 | 0.7938404 | 2.754
2025-01-02 02:00 | 1 | 42.06986 | 0.7111736 | 2.968494 | 10.52201 | 1.693548 | 4.49
2025-01-02 03:00 | 1 | 42.07457 | 0.6790744 | 2.835527 | 9.250639 | 1.693548 | 4.49
2025-01-02 04:00 | 1 | 42.0721 | 0.6791915 | 2.832605 | 10.07779 | 1.693548 | 4.518
2025-01-02 05:00 | 1 | 42.06197 | 0.6824602 | 2.845785 | 9.208966 | 1.693548 | 4.53