## Tabelle1
| 12C300_5.SMO | 11F111-2.PV | 11F001-1.PV | 11F002_2.IN | 11M101.PV | 21H001_1.PV | ANA_01150_PB
| ANZEIGE REAKTOR IN BETRIEB | MATERIALAUFGABE REAKTOR | FEINKOHLE DOSIERUNG | SOLLWERT FUER FLUGSTAUB | FEUCHTEREGELUNG | Austrag Flugstaubmenge 21B001 | Schlacke Schlackenstich
|  | T/H | T/H | T/H | % H2O | t/h | %
Zeitstempel | Durchschnitt | Durchschnitt | Durchschnitt | Durchschnitt | Durchschnitt | Durchschnitt | Durchschnitt
2025-01-03 06:00 | 1 | 41.6642 | 0.7278586 | 3.039057 | 10.34056 | 1.697436 | 4.19
2025-01-03 07:00 | 1 | 40.59234 | 0.6549321 | 2.727511 | 9.895058 | 1.697436 | 5.4275
2025-01-03 08:00 | 1 | 42.07277 | 0.6774383 | 2.827747 | 11.02575 | 1.697436 | 5.84
2025-01-03 09:00 | 1 | 42.07 | 0.6730658 | 2.803061 | 11.2084 | 1.697436 | 5.78
2025-01-03 10:00 | 1 | 42.07208 | 0.6252388 | 2.606361 | 11.65536 | 1.697436 | 4.94
2025-01-03 11:00 | 1 | 42.07288 | 0.6825506 | 2.846757 | 11.10196 | 1.697436 | 4.94
2025-01-03 12:00 | 1 | 40.32414 | 0.6927071 | 2.891956 | 10.62177 | 1.697436 | 4.94
2025-01-03 13:00 | 0.7271861 | 21.44192 | 0.2112523 | 0.9026657 | 7.513221 | 0.4867468 | 5.451333
2025-01-03 14:00 | 0 | 0 | 0.0014537 | 0.04084449 | 5.625827 | 0 | 5.46
2025-01-03 15:00 | 0 | 0 | 0.09926346 | 0.4387921 | 6.384523 | 0 | 5.46
2025-01-03 16:00 | 0 | 0 | 0.00396355 | 0.05146644 | 5.994753 | 0 | 5.46
2025-01-03 17:00 | 0 | 0 | 0.00396355 | 0.05146644 | 5.451559 | 0 | 5.46
2025-01-03 18:00 | 0 | 0 | 0.00396355 | 0.05146644 | 5.354568 | 0 | 5.46
2025-01-03 19:00 | 0 | 0 | 0.00396355 | 0.05146644 | 5.330516 | 0 | 5.46
2025-01-03 20:00 | 0 | 0 | 0.00396355 | 0.05146644 | 5.3126 | 0 | 5.46
2025-01-03 21:00 | 0 | 0 | 0.00396355 | 0.05146644 | 5.3126 | 0 | 5.46
2025-01-03 22:00 | 0 | 0 | 0.00396355 | 0.05146644 | 5.3126 | 0 | 5.46
2025-01-03 23:00 | 0 | 0 | 0.00396355 | 0.05146644 | 5.3126 | 0 | 5.46
2025-01-04 | 0 | 0 | 0.00396355 | 0.05146644 | 5.3126 | 0 | 5.46
2025-01-04 01:00 | 0 | 0 | 0.00396355 | 0.05146644 | 5.3126 | 0 | 5.46
2025-01-04 02:00 | 0 | 0 | 0.00396355 | 0.05146644 | 5.3126 | 0 | 5.46
2025-01-04 03:00 | 0.5328639 | 7.890331 | 0.09402342 | 0.5319745 | 6.198448 | 0 | 5.46
2025-01-04 04:00 | 1 | 33.38704 | 0.5465667 | 4.120986 | 9.243606 | 0.2326422 | 5.46
2025-01-04 05:00 | 1 | 40.08059 | 0.4929234 | 3.715038 | 9.710386 | 1.685016 | 5.46