## Tabelle1
| 12C300_5.SMO | 11F111-2.PV | 11F001-1.PV | 11F002_2.IN | 11M101.PV | 21H001_1.PV | ANA_01150_PB
| ANZEIGE REAKTOR IN BETRIEB | MATERIALAUFGABE REAKTOR | FEINKOHLE DOSIERUNG | SOLLWERT FUER FLUGSTAUB | FEUCHTEREGELUNG | Austrag Flugstaubmenge 21B001 | Schlacke Schlackenstich
|  | T/H | T/H | T/H | % H2O | t/h | %
Zeitstempel | Durchschnitt | Durchschnitt | Durchschnitt | Durchschnitt | Durchschnitt | Durchschnitt | Durchschnitt
2025-01-04 06:00 | 1 | 39.98107 | 0.6764376 | 5.082549 | 9.94857 | 1.685016 | 5.46
2025-01-04 07:00 | 1 | 39.42956 | 0.5582284 | 4.246348 | 9.945163 | 1.685016 | 5.456667
2025-01-04 08:00 | 1 | 40.07897 | 0.6087478 | 3.670555 | 10.8272 | 1.685016 | 5.42
2025-01-04 09:00 | 1 | 40.35121 | 0.5978083 | 3.443446 | 10.42857 | 1.685016 | 5.42
2025-01-04 10:00 | 1 | 42.07384 | 0.6586539 | 3.553555 | 10.08413 | 1.685016 | 6.241333
2025-01-04 11:00 | 1 | 42.07151 | 0.7868615 | 4.256572 | 10.11293 | 1.291432 | 6.3
2025-01-04 12:00 | 1 | 42.07439 | 0.7503339 | 3.622209 | 10.73039 | 0.911478 | 6.3
2025-01-04 13:00 | 1 | 42.07084 | 0.7602957 | 3.509811 | 9.762247 | 1.520273 | 6.9785
2025-01-04 14:00 | 1 | 42.0745 | 0.6789514 | 3.337731 | 9.645174 | 1.696356 | 6.838
2025-01-04 15:00 | 1 | 42.07306 | 0.7019044 | 3.798641 | 9.461835 | 1.696356 | 6.23
2025-01-04 16:00 | 1 | 42.07238 | 0.7321426 | 3.929503 | 9.530036 | 1.696356 | 6.23
2025-01-04 17:00 | 1 | 42.07303 | 0.7276986 | 3.909035 | 8.857186 | 1.696356 | 6.23
2025-01-04 18:00 | 1 | 42.07161 | 0.6689645 | 3.599928 | 9.350158 | 1.696356 | 7.16
2025-01-04 19:00 | 1 | 42.06933 | 0.7434671 | 4.000657 | 10.03237 | 1.277705 | 7.16
2025-01-04 20:00 | 1 | 42.07289 | 0.7436494 | 4.004761 | 9.383984 | 1.701216 | 7.073833
2025-01-04 21:00 | 1 | 40.2912 | 0.7194634 | 3.877534 | 9.870867 | 1.701216 | 6.69
2025-01-04 22:00 | 1 | 41.25577 | 0.6879184 | 3.720233 | 9.853921 | 1.701216 | 6.69
2025-01-04 23:00 | 1 | 42.07601 | 0.72932 | 3.994494 | 9.587969 | 1.701216 | 5.394667
2025-01-05 | 1 | 42.07201 | 0.670894 | 4.798063 | 10.04297 | 1.701216 | 5.35
2025-01-05 01:00 | 1 | 42.07255 | 0.6302283 | 5.673868 | 9.584386 | 1.701216 | 5.331333
2025-01-05 02:00 | 1 | 42.077 | 0.550803 | 5.488024 | 9.382023 | 1.701216 | 5.19
2025-01-05 03:00 | 1 | 42.07113 | 0.5787743 | 5.791626 | 9.042274 | 1.701216 | 5.19
2025-01-05 04:00 | 1 | 42.0729 | 0.5615358 | 5.630912 | 9.707464 | 1.701216 | 5.242
2025-01-05 05:00 | 1 | 41.82924 | 0.584412 | 4.999131 | 9.618594 | 1.701216 | 5.97