## Tabelle1
| 12C300_5.SMO | 11F111-2.PV | 11F001-1.PV | 11F002_2.IN | 11M101.PV | 21H001_1.PV | ANA_01150_PB
| ANZEIGE REAKTOR IN BETRIEB | MATERIALAUFGABE REAKTOR | FEINKOHLE DOSIERUNG | SOLLWERT FUER FLUGSTAUB | FEUCHTEREGELUNG | Austrag Flugstaubmenge 21B001 | Schlacke Schlackenstich
|  | T/H | T/H | T/H | % H2O | t/h | %
Zeitstempel | Durchschnitt | Durchschnitt | Durchschnitt | Durchschnitt | Durchschnitt | Durchschnitt | Durchschnitt
2025-01-05 06:00 | 1 | 41.90346 | 0.7819686 | 3.930068 | 9.59634 | 1.701216 | 5.97
2025-01-05 07:00 | 1 | 40.06677 | 0.7571282 | 3.25169 | 9.845872 | 1.701216 | 7.356
2025-01-05 08:00 | 1 | 42.07439 | 0.7072227 | 2.837057 | 9.839858 | 1.701216 | 7.86
2025-01-05 09:00 | 1 | 42.07376 | 0.7900674 | 3.391253 | 9.392477 | 1.701216 | 7.106667
2025-01-05 10:00 | 1 | 42.07005 | 0.7903527 | 3.400979 | 9.496077 | 1.701216 | 2.21
2025-01-05 11:00 | 1 | 42.06868 | 0.7307443 | 3.9396 | 9.762892 | 1.701216 | 2.21
2025-01-05 12:00 | 1 | 42.07744 | 0.7304449 | 3.368586 | 10.09203 | 1.701216 | 2.296667
2025-01-05 13:00 | 1 | 42.07129 | 0.8434573 | 4.718357 | 9.117312 | 1.701216 | 2.34
2025-01-05 14:00 | 1 | 42.07099 | 0.7298632 | 4.185578 | 9.060566 | 1.701216 | 2.438
2025-01-05 15:00 | 1 | 42.03247 | 0.7719807 | 4.417798 | 9.526556 | 1.701216 | 2.83
2025-01-05 16:00 | 1 | 42.07 | 0.7591134 | 4.343793 | 9.631679 | 1.701216 | 2.776667
2025-01-05 17:00 | 1 | 42.07504 | 0.7467189 | 4.269378 | 9.197575 | 1.701216 | 2.19
2025-01-05 18:00 | 1 | 42.07083 | 0.7178388 | 4.115373 | 9.199482 | 1.701216 | 2.19
2025-01-05 19:00 | 1 | 42.07228 | 0.7159862 | 4.092255 | 9.080975 | 1.701216 | 2.201667
2025-01-05 20:00 | 1 | 42.07054 | 0.7855376 | 4.520029 | 9.154011 | 1.701216 | 2.26
2025-01-05 21:00 | 1 | 42.06789 | 0.7537029 | 4.301602 | 10.15775 | 1.701216 | 2.26
2025-01-05 22:00 | 1 | 42.07692 | 0.7214018 | 4.117815 | 9.725339 | 1.701216 | 2.24
2025-01-05 23:00 | 1 | 42.0602 | 0.7489477 | 4.507729 | 9.832134 | 1.701216 | 2.06
2025-01-06 | 1 | 42.07391 | 0.660104 | 4.06114 | 9.711774 | 1.701216 | 2.06
2025-01-06 01:00 | 1 | 42.07217 | 0.6940925 | 4.27866 | 10.14778 | 1.701216 | 2.06
2025-01-06 02:00 | 1 | 42.07322 | 0.6968451 | 4.290066 | 9.806104 | 1.701216 | 3.626
2025-01-06 03:00 | 1 | 42.07396 | 0.7002841 | 4.309626 | 9.932425 | 1.701216 | 3.68
2025-01-06 04:00 | 1 | 41.96497 | 0.7128747 | 4.403023 | 10.00469 | 1.701216 | 3.637333
2025-01-06 05:00 | 1 | 42.05516 | 0.7110147 | 3.26642 | 9.202233 | 1.701216 | 3.04