## Tabelle1
| 12C300_5.SMO | 11F111-2.PV | 11F001-1.PV | 11F002_2.IN | 11M101.PV | 21H001_1.PV | ANA_01150_PB
| ANZEIGE REAKTOR IN BETRIEB | MATERIALAUFGABE REAKTOR | FEINKOHLE DOSIERUNG | SOLLWERT FUER FLUGSTAUB | FEUCHTEREGELUNG | Austrag Flugstaubmenge 21B001 | Schlacke Schlackenstich
|  | T/H | T/H | T/H | % H2O | t/h | %
Zeitstempel | Durchschnitt | Durchschnitt | Durchschnitt | Durchschnitt | Durchschnitt | Durchschnitt | Durchschnitt
2025-01-06 06:00 | 1 | 42.07646 | 0.708489 | 2.73656 | 9.619315 | 1.701216 | 3.04
2025-01-06 07:00 | 1 | 41.89731 | 0.7068659 | 2.901007 | 10.3639 | 1.701216 | 2.902333
2025-01-06 08:00 | 1 | 42.0735 | 0.6803962 | 2.839702 | 10.12772 | 1.701216 | 2.9
2025-01-06 09:00 | 1 | 42.0746 | 0.6565147 | 2.742695 | 10.38542 | 1.701216 | 2.898
2025-01-06 10:00 | 1 | 42.07846 | 0.6783475 | 2.82763 | 10.42546 | 1.701216 | 2.88
2025-01-06 11:00 | 1 | 42.07298 | 0.6738453 | 3.292378 | 10.00806 | 1.701216 | 2.88
2025-01-06 12:00 | 1 | 42.07434 | 0.6091748 | 4.43907 | 10.3013 | 1.701216 | 3.52
2025-01-06 13:00 | 1 | 42.07805 | 0.584001 | 4.009283 | 9.891779 | 1.701216 | 3.52
2025-01-06 14:00 | 1 | 42.07583 | 0.6497906 | 3.398747 | 9.39697 | 1.701216 | 3.52
2025-01-06 15:00 | 1 | 42.07406 | 0.7216896 | 3.5858 | 9.939887 | 1.701216 | 5.804667
2025-01-06 16:00 | 1 | 42.07788 | 0.5943512 | 3.69369 | 9.645574 | 1.701216 | 6.5
2025-01-06 17:00 | 1 | 41.69055 | 0.7197549 | 3.502423 | 9.481587 | 1.701216 | 6.5
2025-01-06 18:00 | 1 | 42.07141 | 0.6788042 | 3.140446 | 9.512942 | 1.701216 | 5.021
2025-01-06 19:00 | 1 | 42.07664 | 0.7141377 | 3.339485 | 9.811937 | 1.701216 | 4.76
2025-01-06 20:00 | 1 | 42.07494 | 0.6763671 | 3.27225 | 9.396189 | 1.701216 | 4.965
2025-01-06 21:00 | 1 | 42.07401 | 0.7009555 | 3.244538 | 9.829878 | 1.701216 | 5.17
2025-01-06 22:00 | 1 | 41.90588 | 0.7113973 | 3.303835 | 10.12378 | 1.701216 | 4.848667
2025-01-06 23:00 | 1 | 42.07323 | 0.7654691 | 4.026876 | 9.316477 | 1.701216 | 2.76
2025-01-07 | 1 | 42.07292 | 0.7110769 | 3.77117 | 9.174438 | 1.701216 | 2.76
2025-01-07 01:00 | 1 | 42.07574 | 0.7441241 | 3.811472 | 9.134894 | 1.701216 | 2.720333
2025-01-07 02:00 | 1 | 42.07333 | 0.7122445 | 4.378561 | 9.60809 | 1.701216 | 2.59
2025-01-07 03:00 | 1 | 42.07603 | 0.6899368 | 4.24623 | 9.816697 | 1.701216 | 2.59
2025-01-07 04:00 | 1 | 41.70976 | 0.680198 | 4.182782 | 9.114651 | 1.701216 | 2.761
2025-01-07 05:00 | 1 | 42.07986 | 0.683331 | 4.453637 | 9.213726 | 1.701216 | 2.77