## Tabelle1
| 12C300_5.SMO | 11F111-2.PV | 11F001-1.PV | 11F002_2.IN | 11M101.PV | 21H001_1.PV | ANA_01150_PB
| ANZEIGE REAKTOR IN BETRIEB | MATERIALAUFGABE REAKTOR | FEINKOHLE DOSIERUNG | SOLLWERT FUER FLUGSTAUB | FEUCHTEREGELUNG | Austrag Flugstaubmenge 21B001 | Schlacke Schlackenstich
|  | T/H | T/H | T/H | % H2O | t/h | %
Zeitstempel | Durchschnitt | Durchschnitt | Durchschnitt | Durchschnitt | Durchschnitt | Durchschnitt | Durchschnitt
2025-01-09 06:00 | 1 | 45.05253 | 0.6706107 | 3.773311 | 9.260105 | 1.70316 | 5.19
2025-01-09 07:00 | 1 | 38.3154 | 0.5194998 | 3.480059 | 10.11721 | 1.577976 | 5.496
2025-01-09 08:00 | 1 | 45.0507 | 0.7170226 | 6.855934 | 10.13646 | 1.499256 | 5.53
2025-01-09 09:00 | 1 | 45.04665 | 0.6741003 | 4.532967 | 10.15547 | 1.499256 | 5.53
2025-01-09 10:00 | 1 | 45.05328 | 0.6064383 | 4.062574 | 12.16744 | 1.499256 | 5.874167
2025-01-09 11:00 | 1 | 44.66598 | 0.7363987 | 4.912883 | 9.856644 | 1.499256 | 5.88
2025-01-09 12:00 | 1 | 45.04921 | 0.6432197 | 4.290796 | 9.650254 | 1.499256 | 6.81
2025-01-09 13:00 | 1 | 45.05318 | 0.6179229 | 4.025213 | 9.010966 | 1.499256 | 6.81
2025-01-09 14:00 | 1 | 45.04751 | 0.6688134 | 3.344701 | 9.718502 | 1.499256 | 6.81
2025-01-09 15:00 | 1 | 45.01407 | 0.6704322 | 3.349348 | 9.340398 | 1.499256 | 8.810833
2025-01-09 16:00 | 1 | 45.04961 | 0.7307675 | 3.651901 | 10.06554 | 1.499256 | 9.26
2025-01-09 17:00 | 1 | 45.04598 | 0.7171992 | 3.582871 | 10.36373 | 1.499256 | 5.263333
2025-01-09 18:00 | 1 | 45.04914 | 0.6778514 | 3.391073 | 10.51968 | 1.499256 | 4.9
2025-01-09 19:00 | 1 | 45.04825 | 0.6827437 | 3.414594 | 11.36468 | 1.499256 | 4.196
2025-01-09 20:00 | 1 | 45.05209 | 0.683745 | 3.4167 | 12.38037 | 1.499256 | 3.94
2025-01-09 21:00 | 1 | 44.70376 | 0.6326245 | 3.151002 | 10.90944 | 1.499256 | 5.159167
2025-01-09 22:00 | 1 | 39.86106 | 0.6580384 | 3.185515 | 13.24125 | 1.499256 | 5.27
2025-01-09 23:00 | 1 | 45.04562 | 0.7598969 | 3.195371 | 14.34662 | 1.499256 | 6.9905
2025-01-10 | 1 | 45.04819 | 0.7898433 | 2.968254 | 12.96072 | 1.499256 | 8.06
2025-01-10 01:00 | 1 | 45.05057 | 0.8140033 | 2.930978 | 11.57116 | 1.499256 | 7.895667
2025-01-10 02:00 | 1 | 45.04441 | 0.8419948 | 3.011964 | 12.41435 | 1.499256 | 7.48
2025-01-10 03:00 | 1 | 45.05239 | 0.8128534 | 2.932221 | 11.46511 | 1.499256 | 6.373333
2025-01-10 04:00 | 1 | 45.05068 | 0.7656639 | 2.944356 | 11.31287 | 1.499256 | 4.16
2025-01-10 05:00 | 1 | 45.00973 | 0.7969845 | 3.053468 | 10.35165 | 1.499256 | 4.378667