## Tabelle1
| 12C300_5.SMO | 11F111-2.PV | 11F001-1.PV | 11F002_2.IN | 11M101.PV | 21H001_1.PV | ANA_01150_PB
| ANZEIGE REAKTOR IN BETRIEB | MATERIALAUFGABE REAKTOR | FEINKOHLE DOSIERUNG | SOLLWERT FUER FLUGSTAUB | FEUCHTEREGELUNG | Austrag Flugstaubmenge 21B001 | Schlacke Schlackenstich
|  | T/H | T/H | T/H | % H2O | t/h | %
Zeitstempel | Durchschnitt | Durchschnitt | Durchschnitt | Durchschnitt | Durchschnitt | Durchschnitt | Durchschnitt
2025-01-10 06:00 | 1 | 44.91831 | 0.69427 | 2.675959 | 10.32645 | 1.499256 | 4.4725
2025-01-10 07:00 | 1 | 33.85009 | 0.6036434 | 2.336229 | 11.98478 | 1.499256 | 4.03
2025-01-10 08:00 | 1 | 45.04814 | 0.7401336 | 2.952458 | 13.99693 | 1.499256 | 4.03
2025-01-10 09:00 | 1 | 45.04586 | 0.6764827 | 4.173866 | 12.88497 | 1.499256 | 3.69
2025-01-10 10:00 | 1 | 45.04884 | 0.6830134 | 4.203286 | 11.48951 | 1.499256 | 3.01
2025-01-10 11:00 | 1 | 45.04786 | 0.736413 | 4.531271 | 10.02315 | 1.499256 | 3.028
2025-01-10 12:00 | 1 | 45.04589 | 0.7350134 | 4.518232 | 10.00143 | 1.499256 | 3.28
2025-01-10 13:00 | 1 | 45.04921 | 0.7173766 | 4.413053 | 9.395674 | 1.499256 | 3.28
2025-01-10 14:00 | 1 | 45.04811 | 0.6936562 | 4.277475 | 10.29334 | 1.499256 | 3.28
2025-01-10 15:00 | 1 | 44.96374 | 0.7093956 | 4.359767 | 10.86292 | 1.499256 | 4.342
2025-01-10 16:00 | 1 | 45.04386 | 0.7183312 | 4.419941 | 11.51685 | 1.499256 | 4.36
2025-01-10 17:00 | 1 | 45.04738 | 0.746383 | 4.595743 | 10.43652 | 1.499256 | 4.445
2025-01-10 18:00 | 1 | 45.04837 | 0.7322245 | 4.511174 | 10.45237 | 1.499256 | 5.38
2025-01-10 19:00 | 1 | 45.04961 | 0.7509483 | 3.46409 | 9.215408 | 1.499256 | 5.38
2025-01-10 20:00 | 1 | 44.60848 | 0.7603545 | 2.343218 | 10.9768 | 1.499256 | 6.422333
2025-01-10 21:00 | 1 | 45.04879 | 0.792648 | 3.580443 | 10.14411 | 1.499256 | 6.56
2025-01-10 22:00 | 1 | 45.04766 | 0.7402501 | 3.420158 | 10.12185 | 1.499256 | 6.56
2025-01-10 23:00 | 1 | 45.04056 | 0.6645408 | 3.228181 | 11.68784 | 1.499256 | 3.653
2025-01-11 | 1 | 44.59047 | 0.7514499 | 3.756091 | 11.27943 | 1.499256 | 3.33
2025-01-11 01:00 | 1 | 45.04858 | 0.7529465 | 3.763334 | 10.6766 | 1.499256 | 3.33
2025-01-11 02:00 | 1 | 45.04899 | 0.6866628 | 3.43387 | 11.09571 | 1.499256 | 4.517333
2025-01-11 03:00 | 1 | 45.04887 | 0.7008621 | 3.506628 | 10.54348 | 1.499256 | 4.7
2025-01-11 04:00 | 1 | 45.04626 | 0.7258355 | 3.634377 | 10.42222 | 1.499256 | 4.7
2025-01-11 05:00 | 1 | 45.05756 | 0.6932551 | 3.499515 | 10.59045 | 1.499256 | 6.721