## Tabelle1
| 12C300_5.SMO | 11F111-2.PV | 11F001-1.PV | 11F002_2.IN | 11M101.PV | 21H001_1.PV | ANA_01150_PB
| ANZEIGE REAKTOR IN BETRIEB | MATERIALAUFGABE REAKTOR | FEINKOHLE DOSIERUNG | SOLLWERT FUER FLUGSTAUB | FEUCHTEREGELUNG | Austrag Flugstaubmenge 21B001 | Schlacke Schlackenstich
|  | T/H | T/H | T/H | % H2O | t/h | %
Zeitstempel | Durchschnitt | Durchschnitt | Durchschnitt | Durchschnitt | Durchschnitt | Durchschnitt | Durchschnitt
2025-01-12 06:00 | 1 | 40.62343 | 0.6437541 | 3.15645 | 9.907722 | 1.499256 | 4.401667
2025-01-12 07:00 | 1 | 43.77184 | 0.6396714 | 4.800943 | 9.67908 | 1.499256 | 4.21
2025-01-12 08:00 | 1 | 45.04192 | 0.6892916 | 5.173962 | 9.965232 | 1.499256 | 4.21
2025-01-12 09:00 | 1 | 45.04568 | 0.6646891 | 4.983305 | 10.67925 | 1.499256 | 5.421167
2025-01-12 10:00 | 1 | 45.04535 | 0.7054116 | 5.285417 | 10.51625 | 1.499256 | 5.9
2025-01-12 11:00 | 1 | 45.04577 | 0.6525612 | 4.891385 | 10.64119 | 1.499256 | 5.9
2025-01-12 12:00 | 1 | 45.04386 | 0.6654261 | 4.486199 | 10.44925 | 0.9620222 | 5.463
2025-01-12 13:00 | 1 | 45.04441 | 0.6952867 | 4.642207 | 10.5569 | 1.49472 | 5.44
2025-01-12 14:00 | 1 | 44.97709 | 0.6600656 | 4.397171 | 10.19777 | 1.49472 | 5.44
2025-01-12 15:00 | 1 | 45.07186 | 0.7418031 | 4.666715 | 10.67615 | 1.49472 | 12.64167
2025-01-12 16:00 | 1 | 45.04341 | 0.7370461 | 1.557683 | 10.83348 | 1.49472 | 12.709
2025-01-12 17:00 | 1 | 45.04754 | 0.7945256 | 1.216838 | 10.54313 | 1.49472 | 7.46
2025-01-12 18:00 | 1 | 45.04398 | 0.7988382 | 1.216989 | 10.96206 | 1.49472 | 7.394
2025-01-12 19:00 | 1 | 45.04997 | 0.7755051 | 1.203001 | 11.1122 | 1.49472 | 3.5
2025-01-12 20:00 | 1 | 45.04583 | 0.7654387 | 2.659648 | 10.73093 | 1.49472 | 3.650667
2025-01-12 21:00 | 1 | 45.04386 | 0.7839271 | 4.202754 | 13.01606 | 1.49472 | 4.63
2025-01-12 22:00 | 1 | 45.05063 | 0.6663553 | 3.590007 | 10.47421 | 1.49472 | 4.578667
2025-01-12 23:00 | 1 | 45.04881 | 0.7508453 | 4.050625 | 9.658621 | 1.49472 | 3.86
2025-01-13 | 1 | 45.04486 | 0.7518168 | 4.050183 | 10.22695 | 1.49472 | 3.86
2025-01-13 01:00 | 1 | 45.0464 | 0.70638 | 3.80611 | 10.97146 | 1.49472 | 2.689833
2025-01-13 02:00 | 1 | 45.04705 | 0.6936427 | 3.744095 | 10.49567 | 1.49472 | 2.67
2025-01-13 03:00 | 1 | 45.05113 | 0.7092712 | 3.820676 | 10.26135 | 1.49472 | 2.67
2025-01-13 04:00 | 1 | 45.04598 | 0.7526374 | 4.052162 | 10.06536 | 1.49472 | 2.67
2025-01-13 05:00 | 1 | 45.05054 | 0.7006944 | 3.71286 | 9.647314 | 1.49472 | 2.67