## Tabelle1
| 12C300_5.SMO | 11F111-2.PV | 11F001-1.PV | 11F002_2.IN | 11M101.PV | 21H001_1.PV | ANA_01150_PB
| ANZEIGE REAKTOR IN BETRIEB | MATERIALAUFGABE REAKTOR | FEINKOHLE DOSIERUNG | SOLLWERT FUER FLUGSTAUB | FEUCHTEREGELUNG | Austrag Flugstaubmenge 21B001 | Schlacke Schlackenstich
|  | T/H | T/H | T/H | % H2O | t/h | %
Zeitstempel | Durchschnitt | Durchschnitt | Durchschnitt | Durchschnitt | Durchschnitt | Durchschnitt | Durchschnitt
2025-01-13 06:00 | 1 | 45.04601 | 0.8189699 | 3.150142 | 10.63349 | 1.49472 | 2.67
2025-01-13 07:00 | 1 | 41.22444 | 0.7113858 | 2.752928 | 9.031175 | 1.151633 | 2.67
2025-01-13 08:00 | 1 | 44.81735 | 0.7814866 | 3.008164 | 9.734324 | 1.002456 | 2.67
2025-01-13 09:00 | 1 | 45.04619 | 0.7211109 | 3.389568 | 9.605513 | 1.716114 | 2.67
2025-01-13 10:00 | 1 | 45.04571 | 0.7138296 | 3.852297 | 9.345096 | 2.14704 | 2.67
2025-01-13 11:00 | 1 | 44.35347 | 0.775113 | 4.16587 | 9.242457 | 2.14704 | 2.67
2025-01-13 12:00 | 1 | 45.04112 | 0.7394492 | 3.985057 | 9.414479 | 2.14704 | 2.67
2025-01-13 13:00 | 1 | 45.04326 | 0.7423788 | 4.247768 | 9.700514 | 2.14704 | 2.67
2025-01-13 14:00 | 1 | 45.04517 | 0.6894199 | 5.19304 | 9.64913 | 2.14704 | 2.67
2025-01-13 15:00 | 1 | 44.54401 | 0.7687732 | 5.452798 | 10.16054 | 2.14704 | 2.67
2025-01-13 16:00 | 1 | 45.04379 | 0.7621725 | 5.466426 | 10.38806 | 2.14704 | 5.725
2025-01-13 17:00 | 1 | 45.04589 | 0.7243573 | 5.01591 | 10.7731 | 2.14704 | 7.37
2025-01-13 18:00 | 1 | 45.0435 | 0.7319696 | 5.07277 | 11.3899 | 2.14704 | 7.232
2025-01-13 19:00 | 1 | 45.04492 | 0.6745236 | 4.673663 | 11.10498 | 2.14704 | 5.3
2025-01-13 20:00 | 1 | 45.04666 | 0.7477462 | 5.181825 | 10.79667 | 2.14704 | 5.3
2025-01-13 21:00 | 1 | 45.04247 | 0.7432352 | 4.793638 | 10.39351 | 2.14704 | 10.62583
2025-01-13 22:00 | 1 | 45.04378 | 0.7493698 | 6.674368 | 10.52437 | 2.14704 | 10.94433
2025-01-13 23:00 | 1 | 45.04473 | 0.7011556 | 6.474596 | 9.959376 | 2.14704 | 6.14
2025-01-14 | 1 | 45.04137 | 0.7597554 | 7.01421 | 10.48668 | 2.14704 | 6.811
2025-01-14 01:00 | 1 | 45.04511 | 0.7694272 | 4.196968 | 9.781266 | 2.14704 | 9.8
2025-01-14 02:00 | 1 | 45.0385 | 0.8133182 | 6.148523 | 10.23854 | 2.14704 | 9.8
2025-01-14 03:00 | 1 | 45.03918 | 0.7642147 | 4.508872 | 10.30566 | 2.14704 | 9.8
2025-01-14 04:00 | 1 | 45.03907 | 0.7829918 | 5.370261 | 10.52584 | 2.14704 | 9.8
2025-01-14 05:00 | 1 | 45.0274 | 0.7869071 | 5.554118 | 10.02848 | 2.14704 | 9.8