## Tabelle1
| 12C300_5.SMO | 11F111-2.PV | 11F001-1.PV | 11F002_2.IN | 11M101.PV | 21H001_1.PV | ANA_01150_PB
| ANZEIGE REAKTOR IN BETRIEB | MATERIALAUFGABE REAKTOR | FEINKOHLE DOSIERUNG | SOLLWERT FUER FLUGSTAUB | FEUCHTEREGELUNG | Austrag Flugstaubmenge 21B001 | Schlacke Schlackenstich
|  | T/H | T/H | T/H | % H2O | t/h | %
Zeitstempel | Durchschnitt | Durchschnitt | Durchschnitt | Durchschnitt | Durchschnitt | Durchschnitt | Durchschnitt
2025-01-16 06:00 | 1 | 45.04329 | 0.8160026 | 5.021264 | 9.247072 | 0 | 3.88
2025-01-16 07:00 | 1 | 45.04931 | 0.7721029 | 4.765678 | 9.032141 | 0 | 3.106667
2025-01-16 08:00 | 1 | 45.0489 | 0.6971511 | 4.293136 | 9.344805 | 0 | 3.08
2025-01-16 09:00 | 1 | 44.76313 | 0.7384024 | 4.54395 | 9.271963 | 0 | 3.8765
2025-01-16 10:00 | 1 | 43.53913 | 0.7630164 | 4.695538 | 9.268254 | 0 | 3.89
2025-01-16 11:00 | 1 | 43.06287 | 0.7885996 | 6.045605 | 9.480354 | 0 | 3.484
2025-01-16 12:00 | 1 | 43.05701 | 0.7316077 | 5.617028 | 9.628886 | 0 | 3.5075
2025-01-16 13:00 | 1 | 43.06348 | 0.7052422 | 5.424043 | 9.284679 | 0 | 4.22
2025-01-16 14:00 | 1 | 43.05682 | 0.6472714 | 3.35252 | 8.70921 | 0.2652375 | 4.22
2025-01-16 15:00 | 1 | 43.05674 | 0.7404642 | 3.420746 | 9.361257 | 2.097161 | 2.992333
2025-01-16 16:00 | 1 | 43.06051 | 0.7453013 | 3.144782 | 9.381233 | 2.159136 | 2.95
2025-01-16 17:00 | 1 | 43.06458 | 0.7530256 | 2.908337 | 9.572243 | 2.159136 | 4.183333
2025-01-16 18:00 | 1 | 43.05901 | 0.7417457 | 2.940341 | 9.843433 | 2.159136 | 4.43
2025-01-16 19:00 | 1 | 42.6845 | 0.7113733 | 2.968259 | 11.0524 | 2.159136 | 4.381
2025-01-16 20:00 | 1 | 43.05562 | 0.7549535 | 3.142953 | 11.24864 | 2.159136 | 4.37
2025-01-16 21:00 | 1 | 43.05996 | 0.7122601 | 2.982066 | 12.99488 | 2.159136 | 5.244667
2025-01-16 22:00 | 1 | 43.05807 | 0.6888331 | 2.504067 | 12.23774 | 2.159136 | 5.694
2025-01-16 23:00 | 1 | 42.23928 | 0.7750552 | 2.066688 | 13.47001 | 2.100639 | 5.89
2025-01-17 | 1 | 43.06325 | 0.7208489 | 2.227048 | 12.25178 | 1.7968 | 6.16
2025-01-17 01:00 | 1 | 43.05693 | 0.7841868 | 2.424243 | 12.19791 | 2.142288 | 7.51
2025-01-17 02:00 | 1 | 43.05326 | 0.7889435 | 2.42122 | 12.4743 | 2.142288 | 7.5565
2025-01-17 03:00 | 1 | 43.05623 | 0.723505 | 2.22887 | 11.62203 | 2.142288 | 7.82
2025-01-17 04:00 | 1 | 43.06015 | 0.7546132 | 2.321447 | 10.88004 | 2.142288 | 7.2575
2025-01-17 05:00 | 1 | 43.08739 | 0.8056461 | 2.4901 | 12.10142 | 2.142288 | 5.57