## Tabelle1
| 12C300_5.SMO | 11F111-2.PV | 11F001-1.PV | 11F002_2.IN | 11M101.PV | 21H001_1.PV | ANA_01150_PB
| ANZEIGE REAKTOR IN BETRIEB | MATERIALAUFGABE REAKTOR | FEINKOHLE DOSIERUNG | SOLLWERT FUER FLUGSTAUB | FEUCHTEREGELUNG | Austrag Flugstaubmenge 21B001 | Schlacke Schlackenstich
|  | T/H | T/H | T/H | % H2O | t/h | %
Zeitstempel | Durchschnitt | Durchschnitt | Durchschnitt | Durchschnitt | Durchschnitt | Durchschnitt | Durchschnitt
2025-01-17 06:00 | 1 | 42.18816 | 0.7925636 | 2.461782 | 12.4306 | 2.142288 | 5.57
2025-01-17 07:00 | 1 | 40.50911 | 0.6987308 | 2.176142 | 12.34722 | 2.115002 | 4.616
2025-01-17 08:00 | 1 | 43.05445 | 0.6940321 | 1.896298 | 12.46459 | 1.502285 | 4.49
2025-01-17 09:00 | 1 | 43.05326 | 0.7230188 | 1.808379 | 12.66808 | 1.50228 | 4.5755
2025-01-17 10:00 | 1 | 43.05328 | 0.7243019 | 2.250312 | 12.49962 | 1.50228 | 4.58
2025-01-17 11:00 | 1 | 43.05456 | 0.7086806 | 4.725445 | 11.48777 | 1.50228 | 5.056
2025-01-17 12:00 | 1 | 43.0564 | 0.6526342 | 4.357374 | 10.36333 | 1.50228 | 5.14
2025-01-17 13:00 | 1 | 43.05746 | 0.655687 | 4.37333 | 9.886966 | 1.50228 | 6.516667
2025-01-17 14:00 | 1 | 43.05219 | 0.656672 | 4.373835 | 10.10914 | 1.50228 | 6.54
2025-01-17 15:00 | 1 | 43.054 | 0.6647593 | 4.435811 | 10.54287 | 1.50228 | 3.992
2025-01-17 16:00 | 1 | 42.7057 | 0.7685863 | 4.592458 | 11.69059 | 1.50228 | 3.424833
2025-01-17 17:00 | 1 | 43.05402 | 0.6820146 | 3.694402 | 10.61028 | 1.50228 | 3.71
2025-01-17 18:00 | 1 | 43.05678 | 0.7025886 | 3.814764 | 10.96728 | 1.50228 | 3.71
2025-01-17 19:00 | 1 | 43.05027 | 0.7104066 | 3.612196 | 11.17116 | 1.50228 | 4.377
2025-01-17 20:00 | 1 | 43.05912 | 0.7084403 | 2.95373 | 10.90221 | 1.50228 | 4.545333
2025-01-17 21:00 | 1 | 43.05617 | 0.7097114 | 2.961309 | 10.47379 | 1.50228 | 5.49
2025-01-17 22:00 | 1 | 43.05369 | 0.7593529 | 3.170614 | 12.90659 | 1.50228 | 5.49
2025-01-17 23:00 | 1 | 43.05134 | 0.7627731 | 3.173374 | 11.73674 | 1.50228 | 5.553
2025-01-18 | 1 | 43.05842 | 0.6843469 | 2.857501 | 9.959267 | 1.50228 | 5.63
2025-01-18 01:00 | 1 | 43.05543 | 0.7288207 | 3.035237 | 10.32741 | 1.50228 | 6.601667
2025-01-18 02:00 | 1 | 43.05721 | 0.6680424 | 2.792038 | 10.33288 | 1.50228 | 6.73
2025-01-18 03:00 | 1 | 43.05857 | 0.7246235 | 3.029436 | 10.50389 | 1.50228 | 5.0725
2025-01-18 04:00 | 1 | 43.05346 | 0.727034 | 3.029094 | 9.75713 | 1.50228 | 4.52
2025-01-18 05:00 | 1 | 43.05239 | 0.6869861 | 2.847354 | 10.75051 | 1.50228 | 5.6075