## Tabelle1
| 12C300_5.SMO | 11F111-2.PV | 11F001-1.PV | 11F002_2.IN | 11M101.PV | 21H001_1.PV | ANA_01150_PB
| ANZEIGE REAKTOR IN BETRIEB | MATERIALAUFGABE REAKTOR | FEINKOHLE DOSIERUNG | SOLLWERT FUER FLUGSTAUB | FEUCHTEREGELUNG | Austrag Flugstaubmenge 21B001 | Schlacke Schlackenstich
|  | T/H | T/H | T/H | % H2O | t/h | %
Zeitstempel | Durchschnitt | Durchschnitt | Durchschnitt | Durchschnitt | Durchschnitt | Durchschnitt | Durchschnitt
2025-01-18 06:00 | 1 | 43.05577 | 0.7279586 | 3.038519 | 10.83807 | 1.50228 | 5.97
2025-01-18 07:00 | 1 | 37.74303 | 0.5953395 | 2.478931 | 11.83845 | 1.50228 | 5.476
2025-01-18 08:00 | 1 | 43.05324 | 0.7534612 | 3.138105 | 12.10655 | 0.4615615 | 5.19
2025-01-18 09:00 | 1 | 43.05503 | 0.705283 | 2.937083 | 11.47273 | 1.113917 | 4.774833
2025-01-18 10:00 | 1 | 43.06134 | 0.6622077 | 2.756151 | 11.28869 | 0.9847276 | 4.72
2025-01-18 11:00 | 1 | 42.18488 | 0.6209272 | 3.64816 | 10.98221 | 1.002456 | 5.92
2025-01-18 12:00 | 1 | 43.057 | 0.6815736 | 6.81304 | 9.632174 | 1.002456 | 6.16
2025-01-18 13:00 | 1 | 43.0568 | 0.6785026 | 4.792901 | 10.32963 | 1.002456 | 5.53
2025-01-18 14:00 | 1 | 43.05306 | 0.671923 | 3.921426 | 10.86041 | 1.002456 | 5.46
2025-01-18 15:00 | 1 | 43.06115 | 0.6712958 | 3.920476 | 10.25993 | 1.002456 | 5.528833
2025-01-18 16:00 | 1 | 43.05694 | 0.7094729 | 4.141608 | 10.24901 | 1.069738 | 5.53
2025-01-18 17:00 | 1 | 43.05803 | 0.7125429 | 4.154527 | 10.02489 | 0.9851194 | 5.853
2025-01-18 18:00 | 1 | 43.04984 | 0.6890923 | 4.019919 | 10.5982 | 0.9997873 | 5.87
2025-01-18 19:00 | 1 | 43.05386 | 0.6830415 | 3.950652 | 10.15137 | 0.9793008 | 7.828333
2025-01-18 20:00 | 1 | 43.06263 | 0.7290267 | 3.646729 | 9.903657 | 1.21446 | 8.22
2025-01-18 21:00 | 1 | 42.73438 | 0.7223418 | 3.424607 | 10.17985 | 1.002564 | 9.138667
2025-01-18 22:00 | 1 | 42.91268 | 0.7793911 | 3.015228 | 11.27622 | 1.002564 | 9.28
2025-01-18 23:00 | 1 | 43.06098 | 0.6845854 | 2.842169 | 11.50403 | 1.002564 | 5.294667
2025-01-19 | 1 | 43.06078 | 0.7564624 | 3.155895 | 11.01178 | 1.002564 | 4.408333
2025-01-19 01:00 | 1 | 43.05941 | 0.7099904 | 2.972188 | 11.6037 | 1.002564 | 4.9
2025-01-19 02:00 | 1 | 43.05741 | 0.7208008 | 2.996911 | 12.84759 | 1.002564 | 4.9
2025-01-19 03:00 | 1 | 43.0531 | 0.7021531 | 2.928183 | 11.95365 | 1.002564 | 4.120833
2025-01-19 04:00 | 1 | 43.05196 | 0.745218 | 3.105228 | 11.41628 | 1.002564 | 4.05
2025-01-19 05:00 | 1 | 43.09015 | 0.7059529 | 2.945717 | 10.97826 | 1.002564 | 6.022