## Tabelle1
| 12C300_5.SMO | 11F111-2.PV | 11F001-1.PV | 11F002_2.IN | 11M101.PV | 21H001_1.PV | ANA_01150_PB
| ANZEIGE REAKTOR IN BETRIEB | MATERIALAUFGABE REAKTOR | FEINKOHLE DOSIERUNG | SOLLWERT FUER FLUGSTAUB | FEUCHTEREGELUNG | Austrag Flugstaubmenge 21B001 | Schlacke Schlackenstich
|  | T/H | T/H | T/H | % H2O | t/h | %
Zeitstempel | Durchschnitt | Durchschnitt | Durchschnitt | Durchschnitt | Durchschnitt | Durchschnitt | Durchschnitt
2025-01-19 06:00 | 1 | 43.05706 | 0.6388218 | 2.663807 | 10.60257 | 1.002564 | 6.09
2025-01-19 07:00 | 1 | 40.0332 | 0.619737 | 3.203256 | 10.8111 | 1.002564 | 4.77
2025-01-19 08:00 | 1 | 43.05419 | 0.6828647 | 5.164243 | 8.730726 | 1.002564 | 4.449833
2025-01-19 09:00 | 1 | 43.05679 | 0.705414 | 5.266576 | 9.640665 | 1.002564 | 5.03
2025-01-19 10:00 | 1 | 43.05341 | 0.6497806 | 4.869466 | 10.7671 | 1.002564 | 5.03
2025-01-19 11:00 | 1 | 42.73303 | 0.5588993 | 4.199992 | 10.37238 | 1.002564 | 8.098
2025-01-19 12:00 | 1 | 43.05712 | 0.6415656 | 4.646072 | 10.30148 | 1.002564 | 8.15
2025-01-19 13:00 | 1 | 43.05079 | 0.6661267 | 2.996542 | 9.892729 | 1.002564 | 12.471
2025-01-19 14:00 | 1 | 43.05466 | 0.6420039 | 2.673374 | 9.594554 | 1.002564 | 12.62
2025-01-19 15:00 | 1 | 43.05263 | 0.6804425 | 2.835032 | 9.650902 | 1.002564 | 5.972333
2025-01-19 16:00 | 1 | 43.05149 | 0.6986773 | 2.908082 | 9.105602 | 1.002564 | 4.4105
2025-01-19 17:00 | 1 | 43.05436 | 0.6962243 | 2.907429 | 9.218735 | 0.5518399 | 3.09
2025-01-19 18:00 | 1 | 43.05565 | 0.6540035 | 2.720475 | 9.785143 | 0.9884159 | 3.091333
2025-01-19 19:00 | 1 | 43.05205 | 0.7412039 | 3.08541 | 9.611734 | 0.9884159 | 3.17
2025-01-19 20:00 | 1 | 43.05416 | 0.688583 | 2.870932 | 9.168319 | 0.9884159 | 3.122
2025-01-19 21:00 | 1 | 43.05732 | 0.5946108 | 2.519032 | 9.893954 | 0.9884159 | 2.21
2025-01-19 22:00 | 1 | 43.05302 | 0.6675677 | 3.529709 | 9.618511 | 0.9884159 | 2.21
2025-01-19 23:00 | 1 | 43.05421 | 0.5854637 | 4.057967 | 9.996649 | 0.9884159 | 3.291667
2025-01-20 | 1 | 43.05051 | 0.6579911 | 4.191501 | 9.839183 | 0.9884159 | 3.39
2025-01-20 01:00 | 1 | 43.05238 | 0.664339 | 4.225929 | 10.0478 | 0.9884159 | 4.281
2025-01-20 02:00 | 1 | 43.05316 | 0.6022306 | 3.830062 | 9.862078 | 0.9884159 | 4.38
2025-01-20 03:00 | 1 | 43.05245 | 0.6641357 | 4.227838 | 10.27675 | 0.9884159 | 5.183833
2025-01-20 04:00 | 1 | 43.05082 | 0.6190546 | 3.867095 | 10.39691 | 0.9884159 | 5.29
2025-01-20 05:00 | 1 | 43.04374 | 0.698448 | 2.954994 | 10.33152 | 0.9884159 | 5.535333