## Tabelle1
| 12C300_5.SMO | 11F111-2.PV | 11F001-1.PV | 11F002_2.IN | 11M101.PV | 21H001_1.PV | ANA_01150_PB
| ANZEIGE REAKTOR IN BETRIEB | MATERIALAUFGABE REAKTOR | FEINKOHLE DOSIERUNG | SOLLWERT FUER FLUGSTAUB | FEUCHTEREGELUNG | Austrag Flugstaubmenge 21B001 | Schlacke Schlackenstich
|  | T/H | T/H | T/H | % H2O | t/h | %
Zeitstempel | Durchschnitt | Durchschnitt | Durchschnitt | Durchschnitt | Durchschnitt | Durchschnitt | Durchschnitt
2025-01-20 06:00 | 1 | 41.25681 | 0.6065446 | 2.522806 | 9.834587 | 0.9884159 | 5.61
2025-01-20 07:00 | 1 | 40.36125 | 0.6491111 | 3.236784 | 10.46841 | 0.9884159 | 4.58
2025-01-20 08:00 | 1 | 42.80763 | 0.6476457 | 3.786965 | 9.90331 | 0.9884159 | 4.564
2025-01-20 09:00 | 1 | 43.05262 | 0.639391 | 3.802544 | 9.552015 | 0.9884159 | 4.34
2025-01-20 10:00 | 1 | 43.05456 | 0.6749566 | 4.062506 | 10.60261 | 0.9884159 | 4.34
2025-01-20 11:00 | 1 | 43.04923 | 0.6559427 | 3.828478 | 11.23985 | 0.9884159 | 3.837333
2025-01-20 12:00 | 1 | 43.0542 | 0.6390571 | 3.734554 | 9.645823 | 0.9884159 | 3.824833
2025-01-20 13:00 | 1 | 43.05383 | 0.7287904 | 4.254334 | 9.633227 | 0.9884159 | 4.11
2025-01-20 14:00 | 1 | 43.04898 | 0.7161334 | 4.18354 | 9.388128 | 0.9884159 | 4.11
2025-01-20 15:00 | 1 | 43.05556 | 0.6700472 | 3.907844 | 10.06976 | 0.9884159 | 4.11
2025-01-20 16:00 | 1 | 42.51437 | 0.6586605 | 3.847495 | 10.00203 | 0.9884159 | 4.163333
2025-01-20 17:00 | 1 | 43.056 | 0.6976596 | 4.071849 | 9.837252 | 0.9884159 | 4.91
2025-01-20 18:00 | 1 | 43.05593 | 0.6562651 | 3.831071 | 9.792654 | 0.9884159 | 4.9295
2025-01-20 19:00 | 1 | 43.05226 | 0.6809595 | 3.971187 | 10.09685 | 0.9884159 | 5.3
2025-01-20 20:00 | 1 | 43.05398 | 0.688278 | 4.023317 | 10.58868 | 0.9884159 | 5.407
2025-01-20 21:00 | 1 | 43.04935 | 0.7094121 | 4.134995 | 9.72672 | 0.9884159 | 6.37
2025-01-20 22:00 | 1 | 43.05667 | 0.6803259 | 3.984681 | 9.988278 | 0.9884159 | 6.37
2025-01-20 23:00 | 1 | 43.05192 | 0.7001436 | 4.089733 | 9.803436 | 0.9884159 | 4.236167
2025-01-21 | 1 | 43.05033 | 0.7020328 | 4.102405 | 9.227756 | 0.9884159 | 4.2
2025-01-21 01:00 | 1 | 43.06648 | 0.6476123 | 3.776154 | 9.955145 | 0.9884159 | 3.833333
2025-01-21 02:00 | 1 | 43.05438 | 0.7141741 | 4.171116 | 9.820545 | 0.9884159 | 3.8
2025-01-21 03:00 | 1 | 43.05177 | 0.7272288 | 4.243354 | 9.257443 | 0.9884159 | 4.196333
2025-01-21 04:00 | 1 | 43.05493 | 0.6897189 | 2.869235 | 9.674559 | 0.9884159 | 4.29
2025-01-21 05:00 | 1 | 43.05824 | 0.6709967 | 2.237116 | 9.94443 | 0.9884159 | 5.17