## Tabelle1
| 12C300_5.SMO | 11F111-2.PV | 11F001-1.PV | 11F002_2.IN | 11M101.PV | 21H001_1.PV | ANA_01150_PB
| ANZEIGE REAKTOR IN BETRIEB | MATERIALAUFGABE REAKTOR | FEINKOHLE DOSIERUNG | SOLLWERT FUER FLUGSTAUB | FEUCHTEREGELUNG | Austrag Flugstaubmenge 21B001 | Schlacke Schlackenstich
|  | T/H | T/H | T/H | % H2O | t/h | %
Zeitstempel | Durchschnitt | Durchschnitt | Durchschnitt | Durchschnitt | Durchschnitt | Durchschnitt | Durchschnitt
2025-01-22 06:00 | 1 | 43.05612 | 0.7280197 | 3.034205 | 10.69636 | 1.502604 | 3.64
2025-01-22 07:00 | 1 | 40.67293 | 0.6817954 | 2.844976 | 11.04968 | 1.502604 | 4.4805
2025-01-22 08:00 | 1 | 43.06085 | 0.6580208 | 2.743587 | 10.69833 | 1.502604 | 4.87
2025-01-22 09:00 | 1 | 42.69353 | 0.7199207 | 3.915449 | 9.987131 | 0.614791 | 4.832667
2025-01-22 10:00 | 1 | 43.05952 | 0.6124417 | 3.501654 | 9.513653 | 1.812924 | 4.31
2025-01-22 11:00 | 1 | 43.06012 | 0.6704432 | 2.789982 | 10.97656 | 2.15298 | 4.31
2025-01-22 12:00 | 1 | 43.05984 | 0.6639425 | 2.76868 | 10.64279 | 2.15298 | 6.39
2025-01-22 13:00 | 1 | 43.06038 | 0.7037295 | 2.930589 | 9.614741 | 0.03980181 | 7.51
2025-01-22 14:00 | 1 | 43.05889 | 0.5908493 | 3.173525 | 10.06486 | 0 | 6.820667
2025-01-22 15:00 | 1 | 42.83236 | 0.6665691 | 4.302388 | 10.16022 | 0 | 3.75
2025-01-22 16:00 | 1 | 43.05967 | 0.6799564 | 4.533381 | 9.966887 | 1.058128 | 3.897333
2025-01-22 17:00 | 1 | 43.05725 | 0.6924266 | 4.613913 | 9.810863 | 2.153736 | 4.43
2025-01-22 18:00 | 1 | 43.0603 | 0.6994732 | 3.327927 | 10.08421 | 2.153736 | 4.523333
2025-01-22 19:00 | 1 | 43.0552 | 0.7094467 | 3.337468 | 10.6996 | 2.153736 | 5.23
2025-01-22 20:00 | 1 | 43.05917 | 0.6860063 | 3.427631 | 12.26429 | 2.153736 | 5.135333
2025-01-22 21:00 | 1 | 43.05472 | 0.7084766 | 3.546725 | 12.11212 | 2.153736 | 3.81
2025-01-22 22:00 | 1 | 42.82054 | 0.6628811 | 3.318934 | 12.52593 | 2.153736 | 3.81
2025-01-22 23:00 | 1 | 43.04934 | 0.6918274 | 3.466221 | 11.70847 | 2.153736 | 3.576667
2025-01-23 | 1 | 43.0635 | 0.7207607 | 3.604335 | 10.71508 | 2.153736 | 3.53
2025-01-23 01:00 | 1 | 43.06066 | 0.7097911 | 3.33701 | 10.74244 | 2.153736 | 3.53
2025-01-23 02:00 | 1 | 43.06541 | 0.6944915 | 1.7299 | 10.51947 | 2.153736 | 3.510667
2025-01-23 03:00 | 1 | 43.06197 | 0.7034246 | 1.751279 | 9.930642 | 2.153736 | 3.24
2025-01-23 04:00 | 1 | 43.00203 | 0.7055044 | 1.764408 | 10.28809 | 2.153736 | 3.225333
2025-01-23 05:00 | 1 | 43.07866 | 0.6986301 | 2.733485 | 11.55227 | 2.153736 | 2.36