## Tabelle1
| 12C300_5.SMO | 11F111-2.PV | 11F001-1.PV | 11F002_2.IN | 11M101.PV | 21H001_1.PV | ANA_01150_PB
| ANZEIGE REAKTOR IN BETRIEB | MATERIALAUFGABE REAKTOR | FEINKOHLE DOSIERUNG | SOLLWERT FUER FLUGSTAUB | FEUCHTEREGELUNG | Austrag Flugstaubmenge 21B001 | Schlacke Schlackenstich
|  | T/H | T/H | T/H | % H2O | t/h | %
Zeitstempel | Durchschnitt | Durchschnitt | Durchschnitt | Durchschnitt | Durchschnitt | Durchschnitt | Durchschnitt
2025-01-23 06:00 | 1 | 43.0614 | 0.6394042 | 3.729897 | 11.41023 | 2.153736 | 2.36
2025-01-23 07:00 | 1 | 41.31628 | 0.6577264 | 3.84112 | 13.50532 | 2.153736 | 3.0475
2025-01-23 08:00 | 1 | 42.97686 | 0.6629305 | 3.714231 | 10.62851 | 2.153736 | 3.11
2025-01-23 09:00 | 1 | 43.06384 | 0.6963069 | 3.483582 | 10.10416 | 2.153736 | 3.367833
2025-01-23 10:00 | 1 | 43.0596 | 0.6759336 | 3.380959 | 10.9443 | 2.153736 | 5.32
2025-01-23 11:00 | 1 | 43.06206 | 0.6590523 | 4.192898 | 11.12169 | 2.153736 | 5.32
2025-01-23 12:00 | 1 | 43.05924 | 0.6504595 | 4.340886 | 11.00276 | 2.153736 | 5.617667
2025-01-23 13:00 | 1 | 43.07004 | 0.6741032 | 4.508875 | 11.30867 | 2.153736 | 5.7
2025-01-23 14:00 | 1 | 43.06051 | 0.5960477 | 3.869079 | 10.44983 | 2.153736 | 5.6935
2025-01-23 15:00 | 1 | 42.71485 | 0.7061188 | 3.124249 | 10.61225 | 2.153736 | 5.57
2025-01-23 16:00 | 1 | 43.05976 | 0.6993792 | 3.36076 | 10.59679 | 2.153736 | 5.479167
2025-01-23 17:00 | 1 | 43.06442 | 0.6874923 | 3.441769 | 10.59412 | 2.153736 | 4.48
2025-01-23 18:00 | 1 | 43.06196 | 0.6676564 | 3.523949 | 10.30345 | 2.153736 | 4.508
2025-01-23 19:00 | 1 | 43.06194 | 0.6667102 | 4.363954 | 10.47821 | 2.153736 | 4.69
2025-01-23 20:00 | 1 | 43.06126 | 0.6146697 | 4.31523 | 10.00572 | 2.153736 | 4.725833
2025-01-23 21:00 | 1 | 43.05938 | 0.689602 | 4.606442 | 9.120849 | 2.153736 | 5.12
2025-01-23 22:00 | 1 | 43.06353 | 0.5879511 | 3.916014 | 9.262854 | 2.153736 | 5.12
2025-01-23 23:00 | 1 | 42.80855 | 0.693724 | 4.634156 | 9.313743 | 2.153736 | 5.1495
2025-01-24 | 1 | 43.05698 | 0.687096 | 3.323247 | 10.51035 | 2.153736 | 5.16
2025-01-24 01:00 | 1 | 43.06331 | 0.7445856 | 0.941436 | 11.72627 | 2.153736 | 5.25
2025-01-24 02:00 | 1 | 43.06238 | 0.7164857 | 3.584045 | 10.24241 | 2.153736 | 5.25
2025-01-24 03:00 | 1 | 43.05667 | 0.6903647 | 3.457182 | 10.24411 | 2.153736 | 4.832
2025-01-24 04:00 | 1 | 43.06626 | 0.6513553 | 3.255711 | 10.10944 | 2.153736 | 4.771
2025-01-24 05:00 | 1 | 43.05676 | 0.6937 | 3.482387 | 9.955805 | 2.153736 | 4.03