## Tabelle1
| 12C300_5.SMO | 11F111-2.PV | 11F001-1.PV | 11F002_2.IN | 11M101.PV | 21H001_1.PV | ANA_01150_PB
| ANZEIGE REAKTOR IN BETRIEB | MATERIALAUFGABE REAKTOR | FEINKOHLE DOSIERUNG | SOLLWERT FUER FLUGSTAUB | FEUCHTEREGELUNG | Austrag Flugstaubmenge 21B001 | Schlacke Schlackenstich
|  | T/H | T/H | T/H | % H2O | t/h | %
Zeitstempel | Durchschnitt | Durchschnitt | Durchschnitt | Durchschnitt | Durchschnitt | Durchschnitt | Durchschnitt
2025-01-24 06:00 | 1 | 43.05832 | 0.7011104 | 3.503843 | 10.50754 | 2.153736 | 4.03
2025-01-24 07:00 | 1 | 43.0597 | 0.7000413 | 3.50268 | 11.65107 | 2.153736 | 3.376667
2025-01-24 08:00 | 1 | 42.8492 | 0.6435188 | 3.22506 | 11.60593 | 2.153736 | 3.23
2025-01-24 09:00 | 1 | 43.06038 | 0.6632252 | 3.318813 | 10.88001 | 2.153736 | 3.566833
2025-01-24 10:00 | 1 | 43.06048 | 0.6806684 | 3.399523 | 11.25279 | 2.153736 | 3.66
2025-01-24 11:00 | 1 | 43.06284 | 0.6807333 | 3.401625 | 9.906583 | 2.153736 | 3.5225
2025-01-24 12:00 | 1 | 43.06077 | 0.6668839 | 3.339831 | 10.16239 | 2.153736 | 3.51
2025-01-24 13:00 | 1 | 43.062 | 0.5988645 | 2.8972 | 10.68848 | 2.153736 | 3.459
2025-01-24 14:00 | 1 | 43.06524 | 0.723752 | 3.016337 | 11.61939 | 2.153736 | 3.45
2025-01-24 15:00 | 1 | 43.06145 | 0.7260808 | 3.025785 | 11.15435 | 2.153736 | 3.45
2025-01-24 16:00 | 1 | 43.06287 | 0.7241712 | 3.02928 | 10.59589 | 2.153736 | 3.857333
2025-01-24 17:00 | 1 | 43.06789 | 0.6825819 | 2.85457 | 10.8606 | 2.153736 | 3.92
2025-01-24 18:00 | 1 | 43.05786 | 0.6892579 | 3.414288 | 10.13961 | 2.153736 | 4.490333
2025-01-24 19:00 | 1 | 43.06795 | 0.6357444 | 3.697761 | 10.36707 | 2.153736 | 4.51
2025-01-24 20:00 | 1 | 43.06162 | 0.7082182 | 4.149747 | 10.6629 | 2.153736 | 4.546167
2025-01-24 21:00 | 1 | 43.06208 | 0.6874996 | 4.021678 | 9.815991 | 2.153736 | 4.82
2025-01-24 22:00 | 1 | 43.06906 | 0.6360235 | 2.31284 | 10.27602 | 2.153736 | 4.83
2025-01-24 23:00 | 1 | 43.06234 | 0.69223 | 2.897999 | 10.82068 | 2.153736 | 4.86
2025-01-25 | 1 | 43.06894 | 0.6741505 | 3.368732 | 11.71631 | 2.153736 | 4.792333
2025-01-25 01:00 | 1 | 43.063 | 0.698085 | 3.491509 | 9.939397 | 2.153736 | 4.28
2025-01-25 02:00 | 1 | 43.06623 | 0.6695304 | 2.267627 | 10.57582 | 2.153736 | 4.212167
2025-01-25 03:00 | 1 | 43.06665 | 0.6930316 | 2.316377 | 10.78944 | 2.153736 | 3.91
2025-01-25 04:00 | 1 | 43.06911 | 0.6909033 | 4.102266 | 10.48002 | 2.153736 | 3.959
2025-01-25 05:00 | 1 | 43.05151 | 0.6207146 | 4.099165 | 10.54616 | 2.153736 | 4.4