## Tabelle1
| 12C300_5.SMO | 11F111-2.PV | 11F001-1.PV | 11F002_2.IN | 11M101.PV | 21H001_1.PV | ANA_01150_PB
| ANZEIGE REAKTOR IN BETRIEB | MATERIALAUFGABE REAKTOR | FEINKOHLE DOSIERUNG | SOLLWERT FUER FLUGSTAUB | FEUCHTEREGELUNG | Austrag Flugstaubmenge 21B001 | Schlacke Schlackenstich
|  | T/H | T/H | T/H | % H2O | t/h | %
Zeitstempel | Durchschnitt | Durchschnitt | Durchschnitt | Durchschnitt | Durchschnitt | Durchschnitt | Durchschnitt
2025-01-25 06:00 | 1 | 43.06185 | 0.6298262 | 3.668763 | 11.21684 | 2.153736 | 4.4
2025-01-25 07:00 | 1 | 43.06661 | 0.7117051 | 4.155244 | 10.68734 | 2.153736 | 4.1525
2025-01-25 08:00 | 1 | 43.06981 | 0.7106745 | 4.145642 | 10.28979 | 2.153736 | 4.07
2025-01-25 09:00 | 1 | 43.0641 | 0.7108687 | 4.145416 | 9.103917 | 2.153736 | 5.056
2025-01-25 10:00 | 1 | 43.0686 | 0.6586643 | 3.189395 | 9.892348 | 2.153736 | 5.23
2025-01-25 11:00 | 1 | 42.65257 | 0.6292065 | 2.625218 | 10.26514 | 2.153736 | 4.111667
2025-01-25 12:00 | 1 | 43.06767 | 0.6641024 | 3.033888 | 10.28754 | 2.153736 | 4.01
2025-01-25 13:00 | 1 | 43.06058 | 0.6509351 | 3.265498 | 10.33625 | 2.153736 | 3.923333
2025-01-25 14:00 | 1 | 43.06478 | 0.7227717 | 3.621788 | 10.11333 | 2.153736 | 3.91
2025-01-25 15:00 | 1 | 43.06748 | 0.645588 | 2.943126 | 10.48719 | 2.153736 | 4.832833
2025-01-25 16:00 | 1 | 43.06855 | 0.7136266 | 2.976303 | 10.45181 | 2.153736 | 5.04
2025-01-25 17:00 | 1 | 43.05763 | 0.6117998 | 2.546727 | 9.685852 | 2.153736 | 4.531667
2025-01-25 18:00 | 1 | 42.73017 | 0.6875067 | 2.871435 | 9.608879 | 2.153736 | 4.43
2025-01-25 19:00 | 1 | 43.07966 | 0.7123109 | 2.970612 | 10.1256 | 2.153736 | 4.312667
2025-01-25 20:00 | 1 | 43.06778 | 0.7133081 | 2.975596 | 9.681205 | 2.153736 | 4.11
2025-01-25 21:00 | 1 | 43.07046 | 0.6766368 | 2.818215 | 10.25418 | 2.153736 | 4.542833
2025-01-25 22:00 | 1 | 43.07097 | 0.6712798 | 3.091921 | 10.67396 | 2.153736 | 4.6
2025-01-25 23:00 | 1 | 43.06788 | 0.6721436 | 2.991152 | 9.780927 | 2.153736 | 3.9
2025-01-26 | 1 | 43.0655 | 0.6884698 | 3.858576 | 9.735103 | 2.153736 | 3.6
2025-01-26 01:00 | 1 | 43.06832 | 0.6821746 | 4.221691 | 10.16053 | 2.153736 | 4.716
2025-01-26 02:00 | 1 | 43.06887 | 0.6226622 | 3.415838 | 11.58049 | 2.153736 | 4.84
2025-01-26 03:00 | 1 | 43.07219 | 0.6618303 | 3.061005 | 9.94428 | 2.153736 | 5.12
2025-01-26 04:00 | 1 | 43.06864 | 0.6622214 | 3.656734 | 9.693548 | 2.153736 | 5.12
2025-01-26 05:00 | 1 | 43.05811 | 0.6074678 | 3.207254 | 10.14897 | 2.153736 | 4.482