## Tabelle1
| 12C300_5.SMO | 11F111-2.PV | 11F001-1.PV | 11F002_2.IN | 11M101.PV | 21H001_1.PV | ANA_01150_PB
| ANZEIGE REAKTOR IN BETRIEB | MATERIALAUFGABE REAKTOR | FEINKOHLE DOSIERUNG | SOLLWERT FUER FLUGSTAUB | FEUCHTEREGELUNG | Austrag Flugstaubmenge 21B001 | Schlacke Schlackenstich
|  | T/H | T/H | T/H | % H2O | t/h | %
Zeitstempel | Durchschnitt | Durchschnitt | Durchschnitt | Durchschnitt | Durchschnitt | Durchschnitt | Durchschnitt
2025-01-27 06:00 | 1 | 35.09361 | 0.528533 | 3.075896 | 10.90129 | 2.153736 | 4.37
2025-01-27 07:00 | 1 | 38.52156 | 0.5508251 | 3.21697 | 9.663076 | 2.153736 | 3.725167
2025-01-27 08:00 | 1 | 43.06515 | 0.6526204 | 4.132735 | 9.617627 | 2.153736 | 3.64
2025-01-27 09:00 | 1 | 43.06066 | 0.6052444 | 3.513677 | 10.23282 | 2.153736 | 4.608167
2025-01-27 10:00 | 1 | 43.07058 | 0.5920492 | 3.233427 | 10.49288 | 2.153736 | 5.21
2025-01-27 11:00 | 1 | 43.06233 | 0.6505481 | 3.553888 | 10.77632 | 2.153736 | 5.851667
2025-01-27 12:00 | 1 | 43.06672 | 0.5844487 | 3.192734 | 10.6592 | 2.153736 | 5.98
2025-01-27 13:00 | 1 | 43.06462 | 0.6144211 | 2.219127 | 9.463942 | 2.153736 | 4.646167
2025-01-27 14:00 | 1 | 42.82008 | 0.6384254 | 1.738707 | 10.11012 | 2.153736 | 4.47
2025-01-27 15:00 | 1 | 43.06963 | 0.6379172 | 1.741795 | 9.814197 | 2.153736 | 2.85
2025-01-27 16:00 | 1 | 43.06071 | 0.6379252 | 1.741877 | 10.42876 | 2.153736 | 2.67
2025-01-27 17:00 | 1 | 43.06794 | 0.6198147 | 2.650077 | 10.83069 | 2.153736 | 2.156667
2025-01-27 18:00 | 1 | 42.60659 | 0.5622271 | 4.08609 | 10.467 | 2.153736 | 2.12
2025-01-27 19:00 | 1 | 43.06808 | 0.5867136 | 4.269164 | 9.887875 | 2.153736 | 2.823
2025-01-27 20:00 | 1 | 43.06546 | 0.6111812 | 4.436075 | 9.644092 | 2.153736 | 2.86
2025-01-27 21:00 | 1 | 43.06927 | 0.51422 | 3.666972 | 9.059207 | 2.153736 | 3.643333
2025-01-27 22:00 | 1 | 43.06533 | 0.6447807 | 3.517701 | 10.12111 | 2.153736 | 3.8
2025-01-27 23:00 | 1 | 43.0703 | 0.6011326 | 3.280845 | 10.65577 | 2.153736 | 4.871
2025-01-28 | 1 | 43.06726 | 0.6306501 | 3.438786 | 10.45159 | 2.153736 | 5.06
2025-01-28 01:00 | 1 | 43.07039 | 0.6255208 | 3.419278 | 10.8894 | 2.153736 | 4.904
2025-01-28 02:00 | 1 | 43.07242 | 0.5857561 | 3.19175 | 10.88886 | 2.153736 | 4.82
2025-01-28 03:00 | 1 | 43.07034 | 0.5893465 | 3.214392 | 10.9796 | 2.153736 | 3.87
2025-01-28 04:00 | 1 | 43.06781 | 0.603877 | 3.286312 | 10.60236 | 2.153736 | 3.68
2025-01-28 05:00 | 1 | 43.06415 | 0.6028895 | 3.295942 | 9.781694 | 2.153736 | 3.522667