## Tabelle1
| 12C300_5.SMO | 11F111-2.PV | 11F001-1.PV | 11F002_2.IN | 11M101.PV | 21H001_1.PV | ANA_01150_PB
| ANZEIGE REAKTOR IN BETRIEB | MATERIALAUFGABE REAKTOR | FEINKOHLE DOSIERUNG | SOLLWERT FUER FLUGSTAUB | FEUCHTEREGELUNG | Austrag Flugstaubmenge 21B001 | Schlacke Schlackenstich
|  | T/H | T/H | T/H | % H2O | t/h | %
Zeitstempel | Durchschnitt | Durchschnitt | Durchschnitt | Durchschnitt | Durchschnitt | Durchschnitt | Durchschnitt
2025-01-28 06:00 | 1 | 41.02701 | 0.592108 | 3.235245 | 10.00884 | 2.153736 | 3.474167
2025-01-28 07:00 | 1 | 40.13402 | 0.5551364 | 3.026708 | 10.32452 | 2.153736 | 2.97
2025-01-28 08:00 | 1 | 43.06328 | 0.6146774 | 3.358658 | 10.4306 | 2.153736 | 3.033
2025-01-28 09:00 | 1 | 43.06878 | 0.6040025 | 3.390014 | 10.96595 | 2.153736 | 3.6
2025-01-28 10:00 | 1 | 43.0718 | 0.5266579 | 5.517218 | 11.20181 | 2.153736 | 3.6
2025-01-28 11:00 | 1 | 43.06488 | 0.4516784 | 5.415496 | 10.67042 | 2.153736 | 3.64
2025-01-28 12:00 | 1 | 43.06848 | 0.4756908 | 4.381158 | 10.99852 | 2.153736 | 3.64
2025-01-28 13:00 | 1 | 43.06376 | 0.5242283 | 3.671205 | 10.38436 | 2.153736 | 3.64
2025-01-28 14:00 | 1 | 43.06615 | 0.5285137 | 3.261202 | 11.47515 | 2.153736 | 3.64
2025-01-28 15:00 | 1 | 43.06349 | 0.5522721 | 2.760956 | 12.15877 | 2.153736 | 3.64
2025-01-28 16:00 | 1 | 43.07021 | 0.6053247 | 3.022127 | 11.52801 | 2.153736 | 3.634
2025-01-28 17:00 | 1 | 43.06652 | 0.5290139 | 2.643222 | 10.666 | 2.153736 | 3.52
2025-01-28 18:00 | 1 | 43.06621 | 0.5164685 | 2.578717 | 11.00668 | 2.153736 | 3.52
2025-01-28 19:00 | 1 | 42.34327 | 0.5586991 | 2.80161 | 10.58203 | 2.153736 | 3.5265
2025-01-28 20:00 | 1 | 43.06433 | 0.5797459 | 3.553678 | 11.01084 | 2.153736 | 3.53
2025-01-28 21:00 | 1 | 43.07098 | 0.5241097 | 3.617497 | 10.17535 | 2.153736 | 3.788
2025-01-28 22:00 | 1 | 43.06338 | 0.5819603 | 3.202766 | 10.80266 | 2.153736 | 3.89
2025-01-28 23:00 | 1 | 43.06701 | 0.5347217 | 2.679767 | 11.44451 | 2.153736 | 4.504167
2025-01-29 | 1 | 43.06002 | 0.5254847 | 2.635276 | 10.78786 | 2.153736 | 4.56
2025-01-29 01:00 | 1 | 43.07538 | 0.5676128 | 2.851919 | 10.3541 | 2.153736 | 4.348
2025-01-29 02:00 | 1 | 43.06784 | 0.5686203 | 2.84561 | 10.24121 | 2.153736 | 4.32
2025-01-29 03:00 | 1 | 43.06884 | 0.5427132 | 2.71244 | 9.588539 | 2.153736 | 3.931333
2025-01-29 04:00 | 1 | 42.64637 | 0.5374035 | 3.655256 | 9.906162 | 2.153736 | 3.88
2025-01-29 05:00 | 1 | 43.05509 | 0.5388739 | 3.784475 | 9.876048 | 2.153736 | 3.079