## Tabelle1
| 12C300_5.SMO | 11F111-2.PV | 11F001-1.PV | 11F002_2.IN | 11M101.PV | 21H001_1.PV | ANA_01150_PB
| ANZEIGE REAKTOR IN BETRIEB | MATERIALAUFGABE REAKTOR | FEINKOHLE DOSIERUNG | SOLLWERT FUER FLUGSTAUB | FEUCHTEREGELUNG | Austrag Flugstaubmenge 21B001 | Schlacke Schlackenstich
|  | T/H | T/H | T/H | % H2O | t/h | %
Zeitstempel | Durchschnitt | Durchschnitt | Durchschnitt | Durchschnitt | Durchschnitt | Durchschnitt | Durchschnitt
2025-01-29 06:00 | 1 | 42.61594 | 0.4760988 | 3.323076 | 10.30404 | 2.153736 | 2.99
2025-01-29 07:00 | 1 | 36.20133 | 0.5139077 | 3.597938 | 10.09954 | 2.153736 | 3.749667
2025-01-29 08:00 | 1 | 43.06778 | 0.4910837 | 3.4388 | 10.32003 | 2.153736 | 3.85
2025-01-29 09:00 | 1 | 43.06354 | 0.5457648 | 3.815614 | 9.621339 | 2.153736 | 4.343
2025-01-29 10:00 | 1 | 43.06866 | 0.532367 | 3.747375 | 9.563074 | 0.8355052 | 4.43
2025-01-29 11:00 | 1 | 43.06846 | 0.5207765 | 3.652543 | 9.405439 | 0.6022051 | 5.706
2025-01-29 12:00 | 1 | 42.56469 | 0.5040012 | 3.523671 | 10.46582 | 0.2810785 | 5.75
2025-01-29 13:00 | 1 | 41.84882 | 0.5299423 | 3.694303 | 10.65251 | 2.151684 | 5.536667
2025-01-29 14:00 | 1 | 42.89455 | 0.5622453 | 3.926165 | 9.685627 | 2.151684 | 5.43
2025-01-29 15:00 | 1 | 43.06887 | 0.5318787 | 4.346352 | 10.14126 | 2.151684 | 4.62
2025-01-29 16:00 | 1 | 43.06256 | 0.4844395 | 3.743658 | 10.44679 | 2.151684 | 4.35
2025-01-29 17:00 | 1 | 42.63272 | 0.5464059 | 3.844122 | 10.07484 | 2.151684 | 4.841667
2025-01-29 18:00 | 1 | 42.55155 | 0.5279092 | 3.670358 | 10.68851 | 2.151684 | 4.94
2025-01-29 19:00 | 1 | 43.06365 | 0.5420844 | 3.802166 | 10.52122 | 2.151684 | 3.302
2025-01-29 20:00 | 1 | 43.07193 | 0.4832368 | 3.390362 | 10.57835 | 2.151684 | 3.224
2025-01-29 21:00 | 1 | 43.0439 | 0.5418055 | 3.929114 | 10.4143 | 2.151684 | 6.24
2025-01-29 22:00 | 1 | 43.0659 | 0.5042463 | 4.036176 | 10.98896 | 2.151684 | 6.24
2025-01-29 23:00 | 1 | 43.07094 | 0.5007413 | 4.00924 | 10.81414 | 2.151684 | 4.04
2025-01-30 | 1 | 43.06707 | 0.5251741 | 4.198406 | 10.75486 | 2.151684 | 3.84
2025-01-30 01:00 | 1 | 43.06877 | 0.5120031 | 3.685526 | 11.07477 | 2.151684 | 4.9795
2025-01-30 02:00 | 1 | 43.0686 | 0.5381763 | 3.775647 | 10.01275 | 2.151684 | 5.13
2025-01-30 03:00 | 1 | 43.07135 | 0.5288115 | 2.913943 | 9.690542 | 2.151684 | 5.545167
2025-01-30 04:00 | 1 | 43.068562 | 0.5574916 | 3.1241 | 9.357778 | 2.151684 | 5.6
2025-01-30 05:00 | 1 | 43.0608 | 0.5430386 | 2.826965 | 10.53979 | 2.151684 | 4.426667