## Tabelle1
| 12C300_5.SMO | 11F111-2.PV | 11F001-1.PV | 11F002_2.IN | 11M101.PV | 21H001_1.PV | ANA_01150_PB
| ANZEIGE REAKTOR IN BETRIEB | MATERIALAUFGABE REAKTOR | FEINKOHLE DOSIERUNG | SOLLWERT FUER FLUGSTAUB | FEUCHTEREGELUNG | Austrag Flugstaubmenge 21B001 | Schlacke Schlackenstich
|  | T/H | T/H | T/H | % H2O | t/h | %
Zeitstempel | Durchschnitt | Durchschnitt | Durchschnitt | Durchschnitt | Durchschnitt | Durchschnitt | Durchschnitt
2025-01-31 06:00 | 1 | 43.06121 | 0.5599972 | 2.808862 | 9.706858 | 1.543006 | 5.16
2025-01-31 07:00 | 1 | 40.15748 | 0.5217142 | 2.616339 | 11.14454 | 0.4613504 | 4.274833
2025-01-31 08:00 | 1 | 43.06723 | 0.519108 | 2.601736 | 10.60145 | 1.303557 | 4.03
2025-01-31 09:00 | 1 | 43.06418 | 0.536473 | 3.744154 | 10.30292 | 0.289081 | 4.11
2025-01-31 10:00 | 1 | 43.06666 | 0.5444528 | 3.817263 | 9.688482 | 0 | 5.23
2025-01-31 11:00 | 1 | 43.06652 | 0.5049291 | 3.533789 | 8.893831 | 0 | 4.5125
2025-01-31 12:00 | 1 | 43.06065 | 0.5282443 | 4.564068 | 8.90671 | 0 | 4.18
2025-01-31 13:00 | 1 | 43.07064 | 0.5098357 | 5.09175 | 9.315216 | 0 | 4.809333
2025-01-31 14:00 | 1 | 43.0648 | 0.5019271 | 4.904063 | 9.565368 | 0 | 4.847
2025-01-31 15:00 | 1 | 42.68393 | 0.4898047 | 4.441603 | 9.581389 | 0 | 5.36
2025-01-31 16:00 | 1 | 43.06151 | 0.517829 | 4.2842 | 10.48126 | 0.9231957 | 5.415
2025-01-31 17:00 | 1 | 43.06513 | 0.5043355 | 4.027925 | 10.93212 | 2.152872 | 5.91
2025-01-31 18:00 | 1 | 43.06652 | 0.5355233 | 4.228018 | 10.98726 | 2.152872 | 5.919833
2025-01-31 19:00 | 1 | 43.01814 | 0.463739 | 3.079089 | 11.1536 | 2.152872 | 6.5
2025-01-31 20:00 | 1 | 43.06252 | 0.5332576 | 3.214429 | 11.30489 | 2.152872 | 6.384167
2025-01-31 21:00 | 1 | 42.69313 | 0.5529457 | 3.331057 | 11.12283 | 2.152872 | 5.11
2025-01-31 22:00 | 1 | 43.06336 | 0.5310061 | 3.182164 | 10.93839 | 2.152872 | 5.11
2025-01-31 23:00 | 1 | 41.84448 | 0.5283028 | 3.164003 | 11.33367 | 2.152872 | 5.1955
2025-02-01 | 1 | 43.06272 | 0.5701398 | 2.351321 | 12.36901 | 2.152872 | 5.2
2025-02-01 01:00 | 1 | 43.06312 | 0.5618423 | 2.241228 | 10.77846 | 2.152872 | 6.0415
2025-02-01 02:00 | 1 | 43.06323 | 0.5519162 | 2.2163 | 14.08745 | 0.6483323 | 6.150167
2025-02-01 03:00 | 1 | 43.06141 | 0.5798734 | 2.298727 | 12.91636 | 0 | 3.8
2025-02-01 04:00 | 1 | 43.06759 | 0.5444042 | 3.097489 | 12.79695 | 0.442104 | 3.8
2025-02-01 05:00 | 1 | 43.05464 | 0.4437052 | 3.726252 | 10.61413 | 2.158272 | 3.8