## Tabelle1
| 12C300_5.SMO | 11F111-2.PV | 11F001-1.PV | 11F002_2.IN | 11M101.PV | 21H001_1.PV | ANA_01150_PB
| ANZEIGE REAKTOR IN BETRIEB | MATERIALAUFGABE REAKTOR | FEINKOHLE DOSIERUNG | SOLLWERT FUER FLUGSTAUB | FEUCHTEREGELUNG | Austrag Flugstaubmenge 21B001 | Schlacke Schlackenstich
|  | T/H | T/H | T/H | % H2O | t/h | %
Zeitstempel | Durchschnitt | Durchschnitt | Durchschnitt | Durchschnitt | Durchschnitt | Durchschnitt | Durchschnitt
2025-02-02 06:00 | 1 | 43.06328 | 0.5615527 | 2.811025 | 12.66134 | 2.153628 | 3.8
2025-02-02 07:00 | 1 | 39.75833 | 0.5460899 | 2.89238 | 12.87302 | 2.153628 | 3.8
2025-02-02 08:00 | 1 | 43.05716 | 0.4900447 | 3.08864 | 11.7831 | 2.153628 | 3.8
2025-02-02 09:00 | 1 | 43.05208 | 0.5535919 | 3.322684 | 12.33747 | 2.153628 | 3.8
2025-02-02 10:00 | 1 | 43.05802 | 0.5245357 | 3.502814 | 11.72383 | 2.153628 | 3.8
2025-02-02 11:00 | 1 | 43.05972 | 0.4972861 | 3.955983 | 10.68673 | 2.153628 | 3.8
2025-02-02 12:00 | 1 | 43.05136 | 0.5506437 | 4.201176 | 11.45692 | 2.153628 | 3.8
2025-02-02 13:00 | 1 | 43.05782 | 0.4755916 | 2.876452 | 12.11154 | 2.153628 | 3.8
2025-02-02 14:00 | 1 | 43.05407 | 0.5630061 | 3.543251 | 11.19405 | 2.153628 | 3.809
2025-02-02 15:00 | 1 | 43.05416 | 0.5673621 | 2.935629 | 12.69661 | 2.153628 | 3.98
2025-02-02 16:00 | 1 | 43.05675 | 0.531814 | 2.992534 | 11.56762 | 2.153628 | 4.024167
2025-02-02 17:00 | 1 | 43.0561 | 0.5585233 | 3.349853 | 10.68872 | 2.153628 | 4.51
2025-02-02 18:00 | 1 | 43.05249 | 0.5009029 | 2.595049 | 11.27275 | 2.153628 | 5.134
2025-02-02 19:00 | 1 | 43.05498 | 0.5092434 | 3.557786 | 11.08496 | 2.153628 | 5.95
2025-02-02 20:00 | 1 | 43.05333 | 0.5427541 | 4.493464 | 10.77037 | 2.153628 | 5.94
2025-02-02 21:00 | 1 | 43.05032 | 0.5283463 | 4.725119 | 10.52586 | 2.153628 | 5.65
2025-02-02 22:00 | 1 | 43.05677 | 0.4924998 | 4.260279 | 9.999739 | 2.153628 | 5.65
2025-02-02 23:00 | 1 | 43.05836 | 0.5223399 | 2.957353 | 9.68065 | 2.153628 | 8.72
2025-02-03 | 1 | 43.05627 | 0.5282856 | 2.651267 | 9.817193 | 2.153628 | 8.72
2025-02-03 01:00 | 1 | 43.055 | 0.5495987 | 3.707621 | 9.621416 | 2.153628 | 4.409
2025-02-03 02:00 | 1 | 41.35125 | 0.4759991 | 3.334491 | 10.0235 | 2.153628 | 3.93
2025-02-03 03:00 | 1 | 41.06621 | 0.5031096 | 4.047543 | 9.972581 | 2.153628 | 6.095333
2025-02-03 04:00 | 1 | 41.3511 | 0.5196376 | 4.443702 | 9.722319 | 2.153628 | 6.17
2025-02-03 05:00 | 1 | 43.04872 | 0.5517047 | 3.872707 | 9.480944 | 2.153628 | 6.17