## Tabelle1
| 12C300_5.SMO | 11F111-2.PV | 11F001-1.PV | 11F002_2.IN | 11M101.PV | 21H001_1.PV | ANA_01150_PB
| ANZEIGE REAKTOR IN BETRIEB | MATERIALAUFGABE REAKTOR | FEINKOHLE DOSIERUNG | SOLLWERT FUER FLUGSTAUB | FEUCHTEREGELUNG | Austrag Flugstaubmenge 21B001 | Schlacke Schlackenstich
|  | T/H | T/H | T/H | % H2O | t/h | %
Zeitstempel | Durchschnitt | Durchschnitt | Durchschnitt | Durchschnitt | Durchschnitt | Durchschnitt | Durchschnitt
2025-02-03 06:00 | 1 | 43.05106 | 0.5508366 | 3.854804 | 9.767076 | 2.153628 | 6.17
2025-02-03 07:00 | 1 | 42.43828 | 0.5450579 | 3.798118 | 9.37227 | 2.153628 | 7.066
2025-02-03 08:00 | 1 | 43.05035 | 0.5412746 | 2.718973 | 9.634801 | 2.153628 | 7.081833
2025-02-03 09:00 | 1 | 43.04991 | 0.5748944 | 2.864174 | 10.4174 | 2.153628 | 4.24
2025-02-03 10:00 | 1 | 42.60509 | 0.5794286 | 2.891166 | 9.929557 | 2.153628 | 4.24
2025-02-03 11:00 | 1 | 42.57326 | 0.5347708 | 2.678414 | 9.46039 | 2.153628 | 4.194167
2025-02-03 12:00 | 1 | 43.05666 | 0.5642489 | 2.82887 | 9.13399 | 2.153628 | 4.19
2025-02-03 13:00 | 1 | 42.49817 | 0.5225542 | 2.61172 | 9.356199 | 2.153628 | 4.022833
2025-02-03 14:00 | 1 | 43.04766 | 0.5489633 | 2.754673 | 9.728864 | 2.153628 | 4.02
2025-02-03 15:00 | 1 | 42.94898 | 0.555649 | 2.782309 | 10.24683 | 2.153628 | 4.338
2025-02-03 16:00 | 1 | 42.13776 | 0.5038302 | 3.458105 | 11.10594 | 2.153628 | 4.38
2025-02-03 17:00 | 1 | 43.05492 | 0.5448876 | 3.59536 | 11.70707 | 2.153628 | 4.542
2025-02-03 18:00 | 1 | 43.05503 | 0.5380897 | 3.232403 | 10.57467 | 2.153628 | 4.56
2025-02-03 19:00 | 1 | 42.54194 | 0.5074705 | 3.061036 | 10.50684 | 2.153628 | 4.686
2025-02-03 20:00 | 1 | 43.05236 | 0.5512645 | 3.238321 | 10.53925 | 2.153628 | 4.7
2025-02-03 21:00 | 1 | 41.98156 | 0.4961524 | 2.48355 | 11.86055 | 2.153628 | 5.5385
2025-02-03 22:00 | 1 | 42.47144 | 0.5237596 | 2.615408 | 12.40654 | 2.153628 | 5.7725
2025-02-03 23:00 | 1 | 42.99079 | 0.5547925 | 2.772563 | 12.34436 | 2.153628 | 4.7
2025-02-04 | 1 | 43.0571 | 0.5263664 | 3.065375 | 12.24271 | 2.153628 | 4.712667
2025-02-04 01:00 | 1 | 43.05543 | 0.5378025 | 3.51306 | 11.9847 | 2.153628 | 4.89
2025-02-04 02:00 | 1 | 43.05408 | 0.571572 | 4.006864 | 11.26941 | 0.2432609 | 4.89
2025-02-04 03:00 | 1 | 43.64167 | 0.5113464 | 4.011515 | 10.9234 | 0 | 4.79
2025-02-04 04:00 | 0.8888861 | 29.09326 | 0.3035942 | 2.690107 | 8.697451 | 0 | 4.39
2025-02-04 05:00 | 0 | 0 | 0.000346077 | 0 | 5.739288 | 0 | 4.39