## Tabelle1
| 12C300_5.SMO | 11F111-2.PV | 11F001-1.PV | 11F002_2.IN | 11M101.PV | 21H001_1.PV | ANA_01150_PB
| ANZEIGE REAKTOR IN BETRIEB | MATERIALAUFGABE REAKTOR | FEINKOHLE DOSIERUNG | SOLLWERT FUER FLUGSTAUB | FEUCHTEREGELUNG | Austrag Flugstaubmenge 21B001 | Schlacke Schlackenstich
|  | T/H | T/H | T/H | % H2O | t/h | %
Zeitstempel | Durchschnitt | Durchschnitt | Durchschnitt | Durchschnitt | Durchschnitt | Durchschnitt | Durchschnitt
2025-02-07 06:00 | 0 | 0 | 0.000346077 | 0 | 6.231483 | 0 | 4.39
2025-02-07 07:00 | 0 | 0 | 0.03030072 | 0.3222848 | 6.444544 | 0 | 4.39
2025-02-07 08:00 | 0.9355569 | 23.1759 | 0.2878404 | 2.933739 | 7.803067 | 0 | 4.39
2025-02-07 09:00 | 1 | 33.84878 | 0.4989992 | 5.979522 | 8.454287 | 0 | 4.39
2025-02-07 10:00 | 1 | 32.63097 | 0.3878146 | 4.675726 | 7.9365 | 0 | 4.39
2025-02-07 11:00 | 1 | 35.36793 | 0.4650024 | 5.678927 | 9.266392 | 0 | 4.39
2025-02-07 12:00 | 1 | 40.07321 | 0.4750385 | 6.637776 | 9.877148 | 0 | 4.39
2025-02-07 13:00 | 1 | 40.07827 | 0.5214831 | 7.316655 | 9.63486 | 0 | 4.39
2025-02-07 14:00 | 1 | 40.08004 | 0.4742347 | 6.622633 | 9.890439 | 1.007616 | 4.39
2025-02-07 15:00 | 1 | 40.0836 | 0.4761253 | 6.677513 | 10.05936 | 2.148336 | 4.39
2025-02-07 16:00 | 1 | 40.07832 | 0.4597966 | 6.433563 | 10.59619 | 2.148336 | 4.39
2025-02-07 17:00 | 1 | 39.89368 | 0.4385587 | 5.542736 | 10.32408 | 1.204268 | 4.39
2025-02-07 18:00 | 1 | 39.93525 | 0.4775898 | 4.756038 | 10.28931 | 0 | 4.226
2025-02-07 19:00 | 1 | 40.07638 | 0.4924557 | 4.926319 | 12.1474 | 0 | 1.93
2025-02-07 20:00 | 1 | 40.04589 | 0.4981641 | 4.983674 | 13.11337 | 0 | 1.940667
2025-02-07 21:00 | 1 | 39.93602 | 0.4548256 | 4.889077 | 13.43945 | 0 | 2.57
2025-02-07 22:00 | 1 | 40.08431 | 0.2764874 | 3.214314 | 9.937811 | 1.533147 | 2.57
2025-02-07 23:00 | 1 | 40.07932 | 0.3154624 | 3.700677 | 9.106267 | 2.154492 | 3.298
2025-02-08 | 1 | 40.08158 | 0.315383 | 4.25417 | 9.418252 | 2.154492 | 3.69
2025-02-08 01:00 | 1 | 40.0878 | 0.2972021 | 4.966306 | 11.71127 | 2.154492 | 2.493
2025-02-08 02:00 | 1 | 39.66667 | 0.2773703 | 5.96394 | 11.03562 | 2.154492 | 2.174
2025-02-08 03:00 | 1 | 39.77664 | 0.2618437 | 5.659676 | 11.29847 | 2.154492 | 2.24
2025-02-08 04:00 | 0.7946083 | 31.92249 | 0.2593198 | 5.540212 | 11.33562 | 1.924442 | 2.24
2025-02-08 05:00 | 0 | 0 | 0.007421703 | 0.06461348 | 9.19131 | 0 | 2.24