## Tabelle1
| 12C300_5.SMO | 11F111-2.PV | 11F001-1.PV | 11F002_2.IN | 11M101.PV | 21H001_1.PV | ANA_01150_PB
| ANZEIGE REAKTOR IN BETRIEB | MATERIALAUFGABE REAKTOR | FEINKOHLE DOSIERUNG | SOLLWERT FUER FLUGSTAUB | FEUCHTEREGELUNG | Austrag Flugstaubmenge 21B001 | Schlacke Schlackenstich
|  | T/H | T/H | T/H | % H2O | t/h | %
Zeitstempel | Durchschnitt | Durchschnitt | Durchschnitt | Durchschnitt | Durchschnitt | Durchschnitt | Durchschnitt
2025-02-08 06:00 | 0 | 0 | 0.007421703 | 0.06461348 | 8.715676 | 0 | 2.24
2025-02-08 07:00 | 0 | 0 | 0.007421703 | 0.06461348 | 8.489938 | 0 | 2.24
2025-02-08 08:00 | 0 | 0 | 0.007421703 | 0.06461348 | 8.374183 | 0 | 2.24
2025-02-08 09:00 | 0 | 0 | 0.007421703 | 0.06461348 | 8.308171 | 0 | 2.24
2025-02-08 10:00 | 0 | 0 | 0.007421703 | 0.06461348 | 8.164573 | 0 | 2.24
2025-02-08 11:00 | 0.3782225 | 3.201846 | 0.007421703 | 0.06461348 | 6.544173 | 0 | 2.24
2025-02-08 12:00 | 1 | 29.19857 | 0.1482405 | 3.646469 | 9.336794 | 0 | 2.24
2025-02-08 13:00 | 1 | 35.03987 | 0.1944045 | 5.65861 | 10.35713 | 0 | 2.24
2025-02-08 14:00 | 1 | 34.88035 | 0.2382584 | 5.786415 | 11.30037 | 1.045349 | 3.027
2025-02-08 15:00 | 1 | 35.0889 | 0.2612342 | 5.512772 | 11.08736 | 2.157084 | 17.98
2025-02-08 16:00 | 1 | 36.1272 | 0.2429698 | 5.048899 | 10.55714 | 2.157084 | 16.99667
2025-02-08 17:00 | 1 | 40.09967 | 0.272399 | 5.904864 | 11.99965 | 1.965076 | 3.23
2025-02-08 18:00 | 1 | 40.08451 | 0.2805624 | 5.991938 | 11.3932 | 2.148336 | 3.373
2025-02-08 19:00 | 1 | 44.39179 | 0.3177367 | 6.873613 | 10.8369 | 2.081203 | 4.66
2025-02-08 20:00 | 1 | 45.05314 | 0.3103295 | 6.691463 | 11.12585 | 2.050821 | 4.7225
2025-02-08 21:00 | 1 | 45.05492 | 0.3240161 | 6.991984 | 10.70532 | 2.155896 | 5.91
2025-02-08 22:00 | 1 | 45.05358 | 0.3307612 | 7.167009 | 10.83367 | 2.155896 | 5.91
2025-02-08 23:00 | 1 | 45.05304 | 0.3646197 | 7.159434 | 9.556894 | 2.155896 | 7.655333
2025-02-09 | 1 | 45.051 | 0.4014213 | 6.421782 | 9.485697 | 2.155896 | 7.78
2025-02-09 01:00 | 1 | 36.65775 | 0.3267376 | 4.722979 | 11.03536 | 2.155896 | 6.767167
2025-02-09 02:00 | 1 | 45.05014 | 0.5958758 | 6.14947 | 11.69205 | 2.155896 | 6.75
2025-02-09 03:00 | 1 | 45.05049 | 0.5777802 | 5.675059 | 11.55316 | 2.155896 | 8.078
2025-02-09 04:00 | 1 | 44.63643 | 0.5381538 | 4.317534 | 11.23791 | 2.155896 | 8.41
2025-02-09 05:00 | 1 | 45.07231 | 0.5393066 | 4.337265 | 11.48982 | 2.155896 | 5.1895