## Tabelle1
| 12C300_5.SMO | 11F111-2.PV | 11F001-1.PV | 11F002_2.IN | 11M101.PV | 21H001_1.PV | ANA_01150_PB
| ANZEIGE REAKTOR IN BETRIEB | MATERIALAUFGABE REAKTOR | FEINKOHLE DOSIERUNG | SOLLWERT FUER FLUGSTAUB | FEUCHTEREGELUNG | Austrag Flugstaubmenge 21B001 | Schlacke Schlackenstich
|  | T/H | T/H | T/H | % H2O | t/h | %
Zeitstempel | Durchschnitt | Durchschnitt | Durchschnitt | Durchschnitt | Durchschnitt | Durchschnitt | Durchschnitt
2025-02-09 06:00 | 1 | 42.05461 | 0.5383761 | 3.342274 | 12.31302 | 2.155896 | 4.642333
2025-02-09 07:00 | 1 | 42.02937 | 0.5259815 | 2.634613 | 13.04214 | 2.155896 | 2.96
2025-02-09 08:00 | 1 | 39.57909 | 0.5471852 | 2.736897 | 12.04078 | 2.155896 | 2.923167
2025-02-09 09:00 | 0.4417775 | 14.88521 | 0.1988569 | 0.9495265 | 17.18184 | 1.065645 | 2.79
2025-02-09 10:00 | 0 | 0 | 0.01715985 | 0 | 19.7767 | 0 | 2.79
2025-02-09 11:00 | 0 | 0 | 0.01715985 | 0 | 19.59566 | 0 | 2.79
2025-02-09 12:00 | 0.4874464 | 11.21403 | 0.1263702 | 0.7014868 | 16.18217 | 0 | 2.79
2025-02-09 13:00 | 1 | 38.40408 | 0.4741942 | 2.133369 | 10.96834 | 0 | 2.79
2025-02-09 14:00 | 1 | 37.06393 | 0.3760285 | 2.974298 | 12.70843 | 0 | 2.79
2025-02-09 15:00 | 1 | 40.0798 | 0.4111265 | 4.126424 | 13.28936 | 1.376792 | 2.0725
2025-02-09 16:00 | 1 | 40.08493 | 0.3705908 | 3.636355 | 13.64475 | 2.148552 | 1.810667
2025-02-09 17:00 | 1 | 43.20329 | 0.3816865 | 2.864576 | 13.38585 | 2.148552 | 2.8
2025-02-09 18:00 | 1 | 45.04455 | 0.4238008 | 3.178338 | 13.08796 | 2.148552 | 2.8
2025-02-09 19:00 | 1 | 45.04927 | 0.4901032 | 3.022283 | 13.07633 | 2.148552 | 5.150167
2025-02-09 20:00 | 1 | 45.04403 | 0.4783365 | 2.59414 | 12.87524 | 2.148552 | 5.19
2025-02-09 21:00 | 1 | 45.05739 | 0.5324772 | 2.141643 | 13.10782 | 2.148552 | 5.0525
2025-02-09 22:00 | 1 | 43.49368 | 0.5366759 | 2.153475 | 14.10814 | 2.148552 | 5.04
2025-02-09 23:00 | 1 | 36.31956 | 0.4508728 | 1.803759 | 14.30256 | 2.148552 | 4.968
2025-02-10 | 1 | 45.05036 | 0.4949395 | 1.989415 | 12.6263 | 2.148552 | 4.96
2025-02-10 01:00 | 1 | 45.0494 | 0.5055776 | 2.023601 | 10.92345 | 2.148552 | 4.96
2025-02-10 02:00 | 1 | 44.27341 | 0.5788993 | 4.31023 | 10.75781 | 2.091725 | 4.948333
2025-02-10 03:00 | 1 | 45.0513 | 0.5554817 | 4.786524 | 10.82882 | 2.16 | 4.82
2025-02-10 04:00 | 1 | 45.05374 | 0.5189682 | 4.181889 | 10.61144 | 2.16 | 4.82
2025-02-10 05:00 | 1 | 45.0416 | 0.5205123 | 4.188445 | 10.7836 | 2.16 | 4.82