## Tabelle1
| 12C300_5.SMO | 11F111-2.PV | 11F001-1.PV | 11F002_2.IN | 11M101.PV | 21H001_1.PV | ANA_01150_PB
| ANZEIGE REAKTOR IN BETRIEB | MATERIALAUFGABE REAKTOR | FEINKOHLE DOSIERUNG | SOLLWERT FUER FLUGSTAUB | FEUCHTEREGELUNG | Austrag Flugstaubmenge 21B001 | Schlacke Schlackenstich
|  | T/H | T/H | T/H | % H2O | t/h | %
Zeitstempel | Durchschnitt | Durchschnitt | Durchschnitt | Durchschnitt | Durchschnitt | Durchschnitt | Durchschnitt
2025-02-10 06:00 | 1 | 43.22097 | 0.5155236 | 4.109881 | 10.51442 | 2.16 | 4.82
2025-02-10 07:00 | 1 | 44.08733 | 0.5211887 | 3.129366 | 10.66333 | 2.16 | 5.174667
2025-02-10 08:00 | 1 | 48.02298 | 0.6496984 | 3.899728 | 9.955268 | 2.16 | 5.2
2025-02-10 09:00 | 1 | 48.02452 | 0.5995387 | 3.599752 | 9.819992 | 2.16 | 5.304
2025-02-10 10:00 | 1 | 48.0236 | 0.572499 | 3.443717 | 10.51545 | 2.16 | 5.32
2025-02-10 11:00 | 1 | 48.02085 | 0.5893475 | 3.541238 | 10.78507 | 2.16 | 4.599333
2025-02-10 12:00 | 1 | 48.02522 | 0.5770756 | 2.942425 | 11.39347 | 2.16 | 4.287
2025-02-10 13:00 | 1 | 48.02253 | 0.6259403 | 3.134016 | 11.77439 | 2.16 | 3.45
2025-02-10 14:00 | 1 | 48.02615 | 0.5521155 | 2.659609 | 12.47376 | 2.16 | 3.5
2025-02-10 15:00 | 1 | 48.01883 | 0.6346291 | 2.534949 | 13.15015 | 2.16 | 3.7
2025-02-10 16:00 | 1 | 48.02176 | 0.6137282 | 2.445454 | 14.02575 | 2.16 | 3.6335
2025-02-10 17:00 | 1 | 48.02763 | 0.5761658 | 2.642765 | 12.96129 | 2.16 | 3.13
2025-02-10 18:00 | 1 | 48.0205 | 0.5758889 | 3.19526 | 12.65337 | 2.16 | 3.071333
2025-02-10 19:00 | 1 | 45.11748 | 0.5578299 | 3.355975 | 12.30123 | 2.16 | 2.81
2025-02-10 20:00 | 1 | 40.08216 | 0.489994 | 2.948315 | 12.61999 | 2.16 | 2.828667
2025-02-10 21:00 | 1 | 40.0825 | 0.4652824 | 3.073715 | 12.61049 | 2.16 | 2.95
2025-02-10 22:00 | 1 | 35.53302 | 0.42719 | 2.990055 | 12.0009 | 2.16 | 2.95
2025-02-10 23:00 | 1 | 35.08949 | 0.3710098 | 3.156635 | 12.5778 | 2.16 | 2.994
2025-02-11 | 1 | 38.40976 | 0.4202224 | 3.789439 | 11.3087 | 2.112821 | 3.0115
2025-02-11 01:00 | 1 | 40.08986 | 0.4552174 | 3.466105 | 10.995 | 2.039223 | 3.02
2025-02-11 02:00 | 1 | 41.9849 | 0.5038601 | 3.509944 | 12.33923 | 2.153844 | 3.09
2025-02-11 03:00 | 1 | 43.05987 | 0.4902089 | 3.418643 | 12.11118 | 2.153844 | 3.62
2025-02-11 04:00 | 1 | 43.06565 | 0.497207 | 3.901316 | 11.88478 | 2.153844 | 3.684
2025-02-11 05:00 | 1 | 43.09129 | 0.4580388 | 4.042568 | 11.05326 | 2.153844 | 3.94