## Tabelle1
| 12C300_5.SMO | 11F111-2.PV | 11F001-1.PV | 11F002_2.IN | 11M101.PV | 21H001_1.PV | ANA_01150_PB
| ANZEIGE REAKTOR IN BETRIEB | MATERIALAUFGABE REAKTOR | FEINKOHLE DOSIERUNG | SOLLWERT FUER FLUGSTAUB | FEUCHTEREGELUNG | Austrag Flugstaubmenge 21B001 | Schlacke Schlackenstich
|  | T/H | T/H | T/H | % H2O | t/h | %
Zeitstempel | Durchschnitt | Durchschnitt | Durchschnitt | Durchschnitt | Durchschnitt | Durchschnitt | Durchschnitt
2025-02-11 06:00 | 1 | 41.6688 | 0.4979112 | 3.494022 | 11.32195 | 2.153844 | 3.96
2025-02-11 07:00 | 1 | 42.22139 | 0.5180541 | 2.592855 | 12.87536 | 2.153844 | 4.24
2025-02-11 08:00 | 1 | 43.06552 | 0.4829481 | 2.416394 | 12.02671 | 2.153844 | 4.24
2025-02-11 09:00 | 1 | 43.06106 | 0.5370057 | 2.674805 | 12.15928 | 2.153844 | 4.048333
2025-02-11 10:00 | 1 | 43.06145 | 0.5351648 | 2.675493 | 11.87138 | 2.096677 | 3.99
2025-02-11 11:00 | 1 | 43.06068 | 0.5417391 | 3.260404 | 11.80143 | 2.151036 | 4.342
2025-02-11 12:00 | 1 | 43.05848 | 0.5193863 | 4.161402 | 11.69179 | 2.151036 | 4.43
2025-02-11 13:00 | 1 | 43.06551 | 0.5349343 | 4.282727 | 9.886857 | 2.151036 | 4.224667
2025-02-11 14:00 | 1 | 43.05835 | 0.5542618 | 3.949689 | 11.07092 | 2.151036 | 4.15
2025-02-11 15:00 | 1 | 43.06309 | 0.52008 | 3.104513 | 11.89693 | 2.151036 | 4.1465
2025-02-11 16:00 | 1 | 42.80817 | 0.4880319 | 3.247309 | 11.74706 | 2.151036 | 4.12
2025-02-11 17:00 | 1 | 43.05636 | 0.5060027 | 3.377638 | 11.6121 | 2.151036 | 4.12
2025-02-11 18:00 | 1 | 43.064 | 0.5062317 | 4.039437 | 12.12469 | 2.151036 | 3.911
2025-02-11 19:00 | 1 | 43.06606 | 0.4514536 | 3.865576 | 11.67172 | 2.151036 | 2.98
2025-02-11 20:00 | 1 | 43.06303 | 0.4565342 | 3.042956 | 11.54087 | 2.151036 | 3.041667
2025-02-11 21:00 | 1 | 43.05816 | 0.495834 | 3.287631 | 12.24233 | 2.151036 | 3.72
2025-02-11 22:00 | 1 | 43.06306 | 0.490167 | 3.262442 | 12.2949 | 2.151036 | 3.729
2025-02-11 23:00 | 1 | 43.06152 | 0.4921312 | 3.270465 | 12.29374 | 2.151036 | 3.78
2025-02-12 | 1 | 43.06384 | 0.4872504 | 3.223758 | 11.68693 | 2.151036 | 3.759833
2025-02-12 01:00 | 1 | 43.05581 | 0.5097123 | 3.727059 | 11.25007 | 2.151036 | 3.67
2025-02-12 02:00 | 1 | 43.06321 | 0.4953314 | 4.167983 | 11.52155 | 2.151036 | 3.67
2025-02-12 03:00 | 1 | 43.0628 | 0.4717409 | 4.203346 | 11.66527 | 2.151036 | 4.7
2025-02-12 04:00 | 1 | 43.05798 | 0.4437547 | 3.942225 | 12.15344 | 2.151036 | 4.7
2025-02-12 05:00 | 1 | 43.13739 | 0.4619977 | 4.125647 | 12.12753 | 2.151036 | 5.099