## Tabelle1
| 12C300_5.SMO | 11F111-2.PV | 11F001-1.PV | 11F002_2.IN | 11M101.PV | 21H001_1.PV | ANA_01150_PB
| ANZEIGE REAKTOR IN BETRIEB | MATERIALAUFGABE REAKTOR | FEINKOHLE DOSIERUNG | SOLLWERT FUER FLUGSTAUB | FEUCHTEREGELUNG | Austrag Flugstaubmenge 21B001 | Schlacke Schlackenstich
|  | T/H | T/H | T/H | % H2O | t/h | %
Zeitstempel | Durchschnitt | Durchschnitt | Durchschnitt | Durchschnitt | Durchschnitt | Durchschnitt | Durchschnitt
2025-02-13 06:00 | 1 | 40.03302 | 0.4944536 | 2.941252 | 12.93596 | 2.146284 | 5.94
2025-02-13 07:00 | 1 | 40.0815 | 0.4926943 | 2.940303 | 13.12019 | 2.146284 | 5.236
2025-02-13 08:00 | 1 | 40.0813 | 0.4909202 | 2.938723 | 14.26675 | 2.146284 | 4.62
2025-02-13 09:00 | 1 | 40.08086 | 0.4550286 | 3.255632 | 14.67689 | 2.146284 | 4.62
2025-02-13 10:00 | 1 | 40.08154 | 0.5129295 | 4.111825 | 13.15711 | 2.146284 | 5.441333
2025-02-13 11:00 | 1 | 40.08148 | 0.5012641 | 3.433123 | 10.67266 | 2.146284 | 6.38
2025-02-13 12:00 | 1 | 40.08473 | 0.4628821 | 2.791734 | 10.49951 | 2.146284 | 6.962667
2025-02-13 13:00 | 1 | 40.07893 | 0.4797812 | 2.877126 | 10.08701 | 2.146284 | 10.75
2025-02-13 14:00 | 1 | 40.07738 | 0.5128587 | 2.450614 | 12.9498 | 1.817549 | 10.75
2025-02-13 15:00 | 1 | 40.073 | 0.5195422 | 2.361131 | 11.92652 | 1.504764 | 10.75
2025-02-13 16:00 | 1 | 40.07478 | 0.5325913 | 3.27867 | 11.80746 | 1.504764 | 6.909167
2025-02-13 17:00 | 1 | 39.1944 | 0.4735238 | 3.306703 | 11.18179 | 1.504764 | 6.560333
2025-02-13 18:00 | 1 | 37.81955 | 0.5434647 | 2.975721 | 11.51706 | 1.504764 | 6.57
2025-02-13 19:00 | 1 | 40.08105 | 0.5708812 | 3.1058 | 11.21821 | 1.504764 | 6.57
2025-02-13 20:00 | 1 | 40.08209 | 0.5480396 | 2.987957 | 11.19689 | 1.504764 | 6.438
2025-02-13 21:00 | 1 | 40.07807 | 0.5367009 | 2.932989 | 12.00789 | 1.504764 | 5.58
2025-02-13 22:00 | 1 | 40.0841 | 0.546453 | 3.076637 | 10.77065 | 0.5202427 | 4.966667
2025-02-13 23:00 | 1 | 40.07782 | 0.4808578 | 3.504399 | 10.89839 | 0 | 3.28
2025-02-14 | 1 | 40.07676 | 0.5281526 | 5.029307 | 9.707511 | 0 | 3.28
2025-02-14 01:00 | 1 | 40.08217 | 0.4294071 | 5.25082 | 9.327868 | 0 | 3.073
2025-02-14 02:00 | 1 | 40.07877 | 0.4766694 | 7.138568 | 9.789065 | 0 | 2.59
2025-02-14 03:00 | 1 | 40.08139 | 0.4355197 | 6.555017 | 9.398956 | 0 | 2.59
2025-02-14 04:00 | 1 | 21.90147 | 0.2923789 | 4.453427 | 8.174009 | 0 | 3.396667
2025-02-14 05:00 | 1 | 40.0612 | 0.4516315 | 4.802005 | 10.58206 | 0 | 3.69