## Tabelle1
| 12C300_5.SMO | 11F111-2.PV | 11F001-1.PV | 11F002_2.IN | 11M101.PV | 21H001_1.PV | ANA_01150_PB
| ANZEIGE REAKTOR IN BETRIEB | MATERIALAUFGABE REAKTOR | FEINKOHLE DOSIERUNG | SOLLWERT FUER FLUGSTAUB | FEUCHTEREGELUNG | Austrag Flugstaubmenge 21B001 | Schlacke Schlackenstich
|  | T/H | T/H | T/H | % H2O | t/h | %
Zeitstempel | Durchschnitt | Durchschnitt | Durchschnitt | Durchschnitt | Durchschnitt | Durchschnitt | Durchschnitt
2025-02-14 06:00 | 1 | 39.15128 | 0.4773713 | 3.823077 | 10.62221 | 0 | 3.69
2025-02-14 07:00 | 1 | 40.0792 | 0.5186911 | 5.621516 | 10.73801 | 0 | 18.71
2025-02-14 08:00 | 1 | 40.07515 | 0.468155 | 5.366284 | 10.89704 | 0.4738119 | 16.822
2025-02-14 09:00 | 1 | 40.08315 | 0.4284885 | 4.261957 | 12.2162 | 1.945838 | 4.55
2025-02-14 10:00 | 1 | 40.07553 | 0.4673455 | 4.678965 | 11.59726 | 2.148768 | 4.55
2025-02-14 11:00 | 1 | 40.08352 | 0.4695058 | 4.695834 | 10.45781 | 2.148768 | 5.671
2025-02-14 12:00 | 1 | 40.08112 | 0.4119535 | 4.144129 | 10.31679 | 2.148768 | 5.708333
2025-02-14 13:00 | 1 | 40.07921 | 0.5013632 | 4.998173 | 10.58197 | 2.148768 | 5.8
2025-02-14 14:00 | 1 | 40.0836 | 0.4288696 | 2.696839 | 11.38265 | 2.148768 | 5.8
2025-02-14 15:00 | 1 | 40.07702 | 0.4810558 | 2.402136 | 11.14798 | 2.148768 | 3.3395
2025-02-14 16:00 | 1 | 39.84172 | 0.5231826 | 2.613449 | 11.35465 | 2.148768 | 3.21
2025-02-14 17:00 | 1 | 36.13332 | 0.4269756 | 2.143609 | 10.01456 | 2.148768 | 2.502167
2025-02-14 18:00 | 1 | 40.07846 | 0.5069403 | 4.285533 | 11.46888 | 2.148768 | 1.84
2025-02-14 19:00 | 1 | 39.74249 | 0.4349698 | 4.335429 | 11.39328 | 2.148768 | 1.84
2025-02-14 20:00 | 1 | 39.12706 | 0.3966806 | 3.981069 | 11.86849 | 2.148768 | 2.700333
2025-02-14 21:00 | 1 | 40.07621 | 0.4278758 | 4.279438 | 10.19278 | 2.148768 | 2.73
2025-02-14 22:00 | 1 | 40.07425 | 0.490068 | 4.914554 | 11.13426 | 2.148768 | 2.793
2025-02-14 23:00 | 1 | 40.07676 | 0.4309247 | 4.318829 | 11.49657 | 2.148768 | 3.99
2025-02-15 | 1 | 40.07881 | 0.4589262 | 4.593111 | 12.14692 | 2.148768 | 3.99
2025-02-15 01:00 | 1 | 40.07488 | 0.490421 | 3.946878 | 12.95404 | 2.148768 | 4.08
2025-02-15 02:00 | 1 | 40.0812 | 0.4517809 | 3.605674 | 11.82935 | 2.148768 | 4.59
2025-02-15 03:00 | 1 | 40.08219 | 0.4406793 | 3.544212 | 12.42738 | 2.148768 | 4.59
2025-02-15 04:00 | 1 | 28.34427 | 0.3149411 | 2.536483 | 10.32922 | 2.148768 | 4.59
2025-02-15 05:00 | 1 | 41.90135 | 0.5067954 | 4.04577 | 13.67355 | 2.148768 | 4.59