## Tabelle1
| 12C300_5.SMO | 11F111-2.PV | 11F001-1.PV | 11F002_2.IN | 11M101.PV | 21H001_1.PV | ANA_01150_PB
| ANZEIGE REAKTOR IN BETRIEB | MATERIALAUFGABE REAKTOR | FEINKOHLE DOSIERUNG | SOLLWERT FUER FLUGSTAUB | FEUCHTEREGELUNG | Austrag Flugstaubmenge 21B001 | Schlacke Schlackenstich
|  | T/H | T/H | T/H | % H2O | t/h | %
Zeitstempel | Durchschnitt | Durchschnitt | Durchschnitt | Durchschnitt | Durchschnitt | Durchschnitt | Durchschnitt
2025-02-15 06:00 | 1 | 41.60844 | 0.5167268 | 4.129667 | 14.4883 | 2.148768 | 4.59
2025-02-15 07:00 | 1 | 38.13838 | 0.4516023 | 3.579416 | 13.28079 | 2.148768 | 4.59
2025-02-15 08:00 | 1 | 42.06451 | 0.5045781 | 4.033255 | 14.23152 | 2.148768 | 4.59
2025-02-15 09:00 | 1 | 43.39608 | 0.576799 | 4.29715 | 13.84058 | 2.148768 | 4.59
2025-02-15 10:00 | 1 | 45.04576 | 0.5848895 | 4.261902 | 13.99713 | 2.148768 | 4.570667
2025-02-15 11:00 | 1 | 45.04575 | 0.5642012 | 4.094309 | 12.28118 | 2.148768 | 4.3
2025-02-15 12:00 | 1 | 45.04807 | 0.6053699 | 2.55542 | 14.58113 | 2.148768 | 4.3
2025-02-15 13:00 | 1 | 45.03888 | 0.6529759 | 2.377233 | 13.34444 | 2.148768 | 4.724
2025-02-15 14:00 | 1 | 44.15007 | 0.5957951 | 2.188127 | 10.71593 | 2.148768 | 4.78
2025-02-15 15:00 | 1 | 45.21586 | 0.6006495 | 2.183099 | 10.2058 | 2.148768 | 3.138333
2025-02-15 16:00 | 1 | 48.01676 | 0.6779451 | 2.472601 | 10.56693 | 2.148768 | 2.81
2025-02-15 17:00 | 1 | 48.01873 | 0.6895515 | 2.504219 | 10.6052 | 2.148768 | 2.491
2025-02-15 18:00 | 1 | 48.01365 | 0.7099498 | 2.582383 | 10.45946 | 2.148768 | 2.48
2025-02-15 19:00 | 1 | 46.04767 | 0.6633989 | 2.414357 | 10.73159 | 2.148768 | 3.637333
2025-02-15 20:00 | 1 | 47.80781 | 0.5726749 | 4.000826 | 10.9509 | 2.148768 | 3.72
2025-02-15 21:00 | 1 | 48.02093 | 0.5679075 | 3.543743 | 10.59037 | 2.148768 | 4.323167
2025-02-15 22:00 | 1 | 48.01701 | 0.6544876 | 3.144413 | 10.16714 | 2.148768 | 4.49
2025-02-15 23:00 | 1 | 48.01813 | 0.7218344 | 3.031629 | 10.7377 | 2.148768 | 4.49
2025-02-16 | 1 | 48.02175 | 0.6533546 | 2.737468 | 12.02474 | 2.148768 | 4.49
2025-02-16 01:00 | 1 | 48.01523 | 0.7268 | 3.026204 | 12.7708 | 2.148768 | 4.49
2025-02-16 02:00 | 1 | 48.01662 | 0.7288665 | 3.032056 | 15.37757 | 2.148768 | 4.49
2025-02-16 03:00 | 1 | 48.02682 | 0.655115 | 2.680019 | 13.85623 | 2.148768 | 4.49
2025-02-16 04:00 | 1 | 48.01798 | 0.7405566 | 2.466833 | 13.36478 | 2.148768 | 4.49
2025-02-16 05:00 | 1 | 47.9985 | 0.7208007 | 2.394509 | 13.17183 | 2.148768 | 4.49