## Tabelle1
| 12C300_5.SMO | 11F111-2.PV | 11F001-1.PV | 11F002_2.IN | 11M101.PV | 21H001_1.PV | ANA_01150_PB
| ANZEIGE REAKTOR IN BETRIEB | MATERIALAUFGABE REAKTOR | FEINKOHLE DOSIERUNG | SOLLWERT FUER FLUGSTAUB | FEUCHTEREGELUNG | Austrag Flugstaubmenge 21B001 | Schlacke Schlackenstich
|  | T/H | T/H | T/H | % H2O | t/h | %
Zeitstempel | Durchschnitt | Durchschnitt | Durchschnitt | Durchschnitt | Durchschnitt | Durchschnitt | Durchschnitt
2025-02-19 06:00 | 1 | 39.38815 | 0.3413662 | 3.906775 | 12.01523 | 2.15568 | 4.01
2025-02-19 07:00 | 1 | 40.47308 | 0.3197794 | 3.629545 | 10.4879 | 2.15568 | 2.283333
2025-02-19 08:00 | 1 | 41.88985 | 0.3645206 | 4.018215 | 10.35538 | 2.15568 | 2.16
2025-02-19 09:00 | 1 | 43.6728 | 0.3992586 | 3.988921 | 10.14137 | 2.15568 | 2.165
2025-02-19 10:00 | 1 | 45.00633 | 0.3537022 | 3.573138 | 12.10697 | 2.15568 | 2.21
2025-02-19 11:00 | 1 | 39.76933 | 0.4147985 | 3.984275 | 12.18989 | 2.15568 | 2.218
2025-02-19 12:00 | 1 | 45.04545 | 0.4833403 | 4.288858 | 13.22461 | 2.15568 | 2.45
2025-02-19 13:00 | 1 | 45.04995 | 0.493443 | 4.384193 | 13.23537 | 2.15568 | 2.45
2025-02-19 14:00 | 1 | 45.04804 | 0.4739883 | 3.759299 | 11.80275 | 2.15568 | 2.45
2025-02-19 15:00 | 1 | 45.85884 | 0.4374123 | 2.422824 | 12.45462 | 2.15568 | 1.493
2025-02-19 16:00 | 1 | 48.01537 | 0.5199734 | 2.868989 | 12.04911 | 2.15568 | 1.473333
2025-02-19 17:00 | 1 | 48.01834 | 0.5264872 | 3.134436 | 11.4409 | 2.15568 | 1.56
2025-02-19 18:00 | 1 | 48.02404 | 0.4376965 | 3.334941 | 11.30642 | 2.15568 | 1.626
2025-02-19 19:00 | 1 | 46.50292 | 0.4833372 | 3.773327 | 12.67478 | 2.15568 | 2
2025-02-19 20:00 | 1 | 48.01923 | 0.5206393 | 4.052926 | 13.57696 | 2.15568 | 2.039
2025-02-19 21:00 | 1 | 48.01872 | 0.4732157 | 3.680657 | 12.76741 | 2.15568 | 2.39
2025-02-19 22:00 | 1 | 48.01873 | 0.5026234 | 3.779218 | 10.25779 | 2.15568 | 2.39
2025-02-19 23:00 | 1 | 49.24846 | 0.525632 | 2.916071 | 10.70798 | 2.15568 | 2.186833
2025-02-20 | 1 | 45.47178 | 0.5191262 | 2.882515 | 10.03009 | 2.15568 | 2.16
2025-02-20 01:00 | 1 | 47.58009 | 0.4990008 | 2.781024 | 10.22586 | 2.15568 | 1.775
2025-02-20 02:00 | 1 | 50.01854 | 0.5186269 | 2.877541 | 10.17282 | 2.15568 | 1.716667
2025-02-20 03:00 | 1 | 50.01776 | 0.5485268 | 3.049677 | 11.77533 | 2.15568 | 1.46
2025-02-20 04:00 | 1 | 50.00789 | 0.519179 | 2.865818 | 10.53799 | 2.15568 | 1.46
2025-02-20 05:00 | 1 | 49.99726 | 0.5634595 | 3.137837 | 10.66728 | 2.15568 | 1.597667