## Tabelle1
| 12C300_5.SMO | 11F111-2.PV | 11F001-1.PV | 11F002_2.IN | 11M101.PV | 21H001_1.PV | ANA_01150_PB
| ANZEIGE REAKTOR IN BETRIEB | MATERIALAUFGABE REAKTOR | FEINKOHLE DOSIERUNG | SOLLWERT FUER FLUGSTAUB | FEUCHTEREGELUNG | Austrag Flugstaubmenge 21B001 | Schlacke Schlackenstich
|  | T/H | T/H | T/H | % H2O | t/h | %
Zeitstempel | Durchschnitt | Durchschnitt | Durchschnitt | Durchschnitt | Durchschnitt | Durchschnitt | Durchschnitt
2025-02-20 06:00 | 1 | 47.07755 | 0.4920013 | 3.521736 | 10.0383 | 2.15568 | 1.6
2025-02-20 07:00 | 1 | 48.01888 | 0.4641681 | 3.28122 | 10.38569 | 2.15568 | 1.7995
2025-02-20 08:00 | 1 | 45.09684 | 0.4681147 | 3.116123 | 10.30413 | 2.15568 | 1.81
2025-02-20 09:00 | 1 | 47.29062 | 0.5090641 | 3.388515 | 10.32232 | 2.15568 | 2.928
2025-02-20 10:00 | 1 | 48.02211 | 0.4770516 | 3.183201 | 10.85165 | 2.15568 | 3.1
2025-02-20 11:00 | 1 | 48.02014 | 0.497809 | 3.306206 | 11.17254 | 2.15568 | 3.148333
2025-02-20 12:00 | 1 | 48.02498 | 0.4923961 | 3.274032 | 10.44495 | 2.15568 | 3.112667
2025-02-20 13:00 | 1 | 48.01878 | 0.5176773 | 3.451317 | 9.4614 | 2.15568 | 2.03
2025-02-20 14:00 | 1 | 48.02555 | 0.477524 | 3.172243 | 10.70944 | 2.15568 | 2.03
2025-02-20 15:00 | 1 | 46.77263 | 0.484333 | 3.678038 | 11.48369 | 2.095599 | 1.624667
2025-02-20 16:00 | 1 | 48.01839 | 0.4827239 | 4.286515 | 12.83445 | 2.155032 | 1.27
2025-02-20 17:00 | 1 | 48.02379 | 0.4648771 | 4.121687 | 12.23537 | 2.155032 | 1.27
2025-02-20 18:00 | 1 | 48.02339 | 0.4649437 | 4.074488 | 12.90695 | 2.155032 | 2.268667
2025-02-20 19:00 | 1 | 48.02242 | 0.4893606 | 4.334865 | 10.14721 | 2.155032 | 2.34
2025-02-20 20:00 | 1 | 48.0276 | 0.4923415 | 3.192932 | 11.33401 | 2.155032 | 2.538
2025-02-20 21:00 | 1 | 46.07183 | 0.5239858 | 2.917321 | 12.24878 | 2.155032 | 3.42
2025-02-20 22:00 | 1 | 48.27965 | 0.4938002 | 2.738317 | 12.75574 | 1.382726 | 3.42
2025-02-20 23:00 | 1 | 48.9693 | 0.5407288 | 3.007733 | 10.81435 | 2.149632 | 2.376
2025-02-21 | 1 | 50.02809 | 0.4975731 | 3.000386 | 10.03446 | 2.149632 | 2.26
2025-02-21 01:00 | 1 | 49.81881 | 0.4863381 | 3.034955 | 10.85367 | 2.149632 | 2.4665
2025-02-21 02:00 | 1 | 40.08789 | 0.4056017 | 2.523388 | 10.61808 | 2.149632 | 2.47
2025-02-21 03:00 | 1 | 40.09731 | 0.383483 | 2.558141 | 10.18379 | 2.149632 | 2.657
2025-02-21 04:00 | 1 | 40.09101 | 0.3747768 | 3.258635 | 10.65401 | 2.149632 | 2.69
2025-02-21 05:00 | 1 | 40.08315 | 0.3904292 | 3.4131 | 11.66137 | 2.149632 | 2.758833