## Tabelle1
| 12C300_5.SMO | 11F111-2.PV | 11F001-1.PV | 11F002_2.IN | 11M101.PV | 21H001_1.PV | ANA_01150_PB
| ANZEIGE REAKTOR IN BETRIEB | MATERIALAUFGABE REAKTOR | FEINKOHLE DOSIERUNG | SOLLWERT FUER FLUGSTAUB | FEUCHTEREGELUNG | Austrag Flugstaubmenge 21B001 | Schlacke Schlackenstich
|  | T/H | T/H | T/H | % H2O | t/h | %
Zeitstempel | Durchschnitt | Durchschnitt | Durchschnitt | Durchschnitt | Durchschnitt | Durchschnitt | Durchschnitt
2025-02-22 06:00 | 1 | 45.06289 | 0.4720518 | 2.614767 | 12.36934 | 2.146392 | 2.5
2025-02-22 07:00 | 1 | 47.23347 | 0.4711421 | 2.605605 | 13.47563 | 2.146392 | 2.098667
2025-02-22 08:00 | 1 | 49.81487 | 0.5467416 | 2.751342 | 11.7887 | 2.146392 | 1.94
2025-02-22 09:00 | 1 | 50.03244 | 0.5791404 | 2.892257 | 12.04538 | 2.146392 | 2.783333
2025-02-22 10:00 | 1 | 50.03641 | 0.5784856 | 2.896359 | 12.82152 | 2.127972 | 3.04
2025-02-22 11:00 | 1 | 50.03161 | 0.6281917 | 3.129156 | 12.34548 | 2.1546 | 3.296667
2025-02-22 12:00 | 1 | 50.03254 | 0.5852265 | 2.925223 | 14.22601 | 2.1546 | 3.32
2025-02-22 13:00 | 1 | 49.75399 | 0.4720683 | 2.6378 | 12.98488 | 2.1546 | 4.148
2025-02-22 14:00 | 1 | 50.03051 | 0.5606338 | 3.366698 | 12.90426 | 2.1546 | 4.4
2025-02-22 15:00 | 1 | 50.02971 | 0.5352849 | 3.451627 | 13.75543 | 2.1546 | 3.291667
2025-02-22 16:00 | 1 | 50.04004 | 0.5038125 | 3.506869 | 13.49784 | 2.1546 | 3.07
2025-02-22 17:00 | 1 | 50.02953 | 0.5027479 | 3.044587 | 13.67403 | 2.1546 | 10.516
2025-02-22 18:00 | 1 | 50.03715 | 0.5249634 | 2.917857 | 14.51816 | 2.1546 | 11.83
2025-02-22 19:00 | 1 | 50.03356 | 0.5232887 | 2.903897 | 15.3994 | 2.1546 | 5.521667
2025-02-22 20:00 | 1 | 50.03549 | 0.4966499 | 2.768152 | 14.07621 | 2.1546 | 4.26
2025-02-22 21:00 | 1 | 50.03814 | 0.5028341 | 2.809722 | 11.40593 | 2.1546 | 5.371667
2025-02-22 22:00 | 1 | 50.02895 | 0.515317 | 2.87259 | 13.27894 | 2.1546 | 5.062333
2025-02-22 23:00 | 1 | 50.03449 | 0.5058204 | 2.817754 | 14.36248 | 2.1546 | 3.92
2025-02-23 | 1 | 50.03177 | 0.5408949 | 3.004081 | 12.82875 | 2.1546 | 3.684
2025-02-23 01:00 | 1 | 50.03563 | 0.5219039 | 2.909627 | 12.07339 | 2.1546 | 2.74
2025-02-23 02:00 | 1 | 50.0272 | 0.4997102 | 2.778585 | 13.67278 | 2.1546 | 2.751333
2025-02-23 03:00 | 1 | 50.03539 | 0.5292614 | 2.937508 | 14.60126 | 2.1546 | 2.91
2025-02-23 04:00 | 1 | 50.02994 | 0.530225 | 2.955015 | 13.91954 | 2.1546 | 3.0105
2025-02-23 05:00 | 1 | 50.08407 | 0.5135625 | 2.894579 | 13.04749 | 2.1546 | 3.58