## Tabelle1
| 12C300_5.SMO | 11F111-2.PV | 11F001-1.PV | 11F002_2.IN | 11M101.PV | 21H001_1.PV | ANA_01150_PB
| ANZEIGE REAKTOR IN BETRIEB | MATERIALAUFGABE REAKTOR | FEINKOHLE DOSIERUNG | SOLLWERT FUER FLUGSTAUB | FEUCHTEREGELUNG | Austrag Flugstaubmenge 21B001 | Schlacke Schlackenstich
|  | T/H | T/H | T/H | % H2O | t/h | %
Zeitstempel | Durchschnitt | Durchschnitt | Durchschnitt | Durchschnitt | Durchschnitt | Durchschnitt | Durchschnitt
2025-02-23 06:00 | 1 | 45.92961 | 0.4639525 | 2.568876 | 12.48979 | 2.1546 | 3.58
2025-02-23 07:00 | 1 | 50.03095 | 0.4984176 | 3.250364 | 12.42936 | 2.1546 | 2.788333
2025-02-23 08:00 | 1 | 50.0329 | 0.5089355 | 3.942923 | 11.96796 | 2.1546 | 2.63
2025-02-23 09:00 | 1 | 50.03413 | 0.4676776 | 3.639419 | 11.44256 | 2.1546 | 3.977333
2025-02-23 10:00 | 1 | 50.03012 | 0.510563 | 3.972939 | 13.71389 | 2.1546 | 4.35
2025-02-23 11:00 | 1 | 50.03395 | 0.5115336 | 3.0044 | 14.1821 | 2.1546 | 4.366333
2025-02-23 12:00 | 1 | 50.03482 | 0.4886167 | 2.71209 | 14.88013 | 2.1546 | 4.37
2025-02-23 13:00 | 1 | 50.02976 | 0.4623198 | 2.572029 | 11.51651 | 2.1546 | 6.2075
2025-02-23 14:00 | 1 | 50.03132 | 0.5235057 | 2.906257 | 13.262 | 2.1546 | 6.62
2025-02-23 15:00 | 1 | 50.0317 | 0.5233235 | 2.904762 | 13.31652 | 2.1546 | 3.892333
2025-02-23 16:00 | 1 | 50.03384 | 0.4955379 | 2.875382 | 13.59826 | 2.1546 | 3.28
2025-02-23 17:00 | 1 | 50.02963 | 0.5387265 | 2.856809 | 11.18263 | 1.990657 | 2.384
2025-02-23 18:00 | 1 | 48.96761 | 0.5243342 | 2.919119 | 12.29432 | 0 | 2.16
2025-02-23 19:00 | 1 | 49.74279 | 0.5204397 | 2.888576 | 13.42806 | 0 | 3.22
2025-02-23 20:00 | 1 | 50.03204 | 0.4784905 | 2.669872 | 12.7869 | 0 | 3.75
2025-02-23 21:00 | 1 | 50.03205 | 0.52305 | 2.9157 | 13.40082 | 0 | 3.03
2025-02-23 22:00 | 1 | 50.03346 | 0.5270346 | 2.911446 | 12.90805 | 0 | 3.011333
2025-02-23 23:00 | 1 | 50.02959 | 0.5219325 | 2.904496 | 12.40707 | 0 | 2.47
2025-02-24 | 1 | 50.03134 | 0.4955301 | 2.745091 | 11.65455 | 0 | 2.36
2025-02-24 01:00 | 1 | 50.03149 | 0.5404427 | 3.661417 | 12.49075 | 0 | 1.87
2025-02-24 02:00 | 1 | 50.03101 | 0.4887799 | 4.387946 | 12.38541 | 0 | 1.874
2025-02-24 03:00 | 1 | 50.03238 | 0.4909863 | 4.316727 | 11.94408 | 0 | 1.9
2025-02-24 04:00 | 1 | 50.03527 | 0.4706498 | 4.18687 | 12.93723 | 0 | 1.9435
2025-02-24 05:00 | 1 | 50.03573 | 0.4632529 | 4.106859 | 13.76659 | 0 | 2.19