## Tabelle1
| 12C300_5.SMO | 11F111-2.PV | 11F001-1.PV | 11F002_2.IN | 11M101.PV | 21H001_1.PV | ANA_01150_PB
| ANZEIGE REAKTOR IN BETRIEB | MATERIALAUFGABE REAKTOR | FEINKOHLE DOSIERUNG | SOLLWERT FUER FLUGSTAUB | FEUCHTEREGELUNG | Austrag Flugstaubmenge 21B001 | Schlacke Schlackenstich
|  | T/H | T/H | T/H | % H2O | t/h | %
Zeitstempel | Durchschnitt | Durchschnitt | Durchschnitt | Durchschnitt | Durchschnitt | Durchschnitt | Durchschnitt
2025-02-25 06:00 | 1 | 47.0478 | 0.4218543 | 5.050719 | 9.675926 | 2.16 | 2.86
2025-02-25 07:00 | 1 | 39.19916 | 0.3281819 | 4.885777 | 9.158982 | 2.16 | 3.351667
2025-02-25 08:00 | 1 | 47.04286 | 0.3962799 | 5.791834 | 9.343557 | 2.16 | 3.465333
2025-02-25 09:00 | 1 | 47.05051 | 0.3957341 | 4.939677 | 9.795041 | 2.16 | 4.15
2025-02-25 10:00 | 1 | 47.04375 | 0.390536 | 4.580584 | 10.20433 | 2.16 | 5.911
2025-02-25 11:00 | 1 | 46.48606 | 0.4706694 | 3.057899 | 11.70132 | 2.111064 | 15.89
2025-02-25 12:00 | 1 | 47.04816 | 0.4806713 | 2.667779 | 12.63153 | 2.153736 | 14.371
2025-02-25 13:00 | 1 | 47.04832 | 0.4750483 | 2.638072 | 11.58823 | 2.153736 | 2.87
2025-02-25 14:00 | 1 | 47.0465 | 0.4907922 | 2.725627 | 13.13636 | 2.153736 | 2.87
2025-02-25 15:00 | 1 | 48.74444 | 0.494264 | 2.73891 | 13.0997 | 2.153736 | 1.986667
2025-02-25 16:00 | 1 | 50.03127 | 0.4933474 | 2.740101 | 12.47105 | 2.153736 | 1.81
2025-02-25 17:00 | 1 | 49.43799 | 0.502308 | 2.799692 | 11.9472 | 2.153736 | 3.592
2025-02-25 18:00 | 1 | 49.46447 | 0.5051963 | 2.849036 | 11.72677 | 2.153736 | 3.79
2025-02-25 19:00 | 1 | 49.48811 | 0.5173961 | 3.452899 | 12.21277 | 2.153736 | 3.088
2025-02-25 20:00 | 1 | 50.03191 | 0.4932261 | 3.295717 | 13.08884 | 2.153736 | 2.98
2025-02-25 21:00 | 1 | 50.03731 | 0.4709445 | 3.068528 | 12.00678 | 2.153736 | 4.393
2025-02-25 22:00 | 1 | 50.02775 | 0.513718 | 2.865239 | 12.41254 | 2.153736 | 4.549333
2025-02-25 23:00 | 1 | 50.02867 | 0.5411556 | 3.007767 | 12.99289 | 2.153736 | 4.54
2025-02-26 | 1 | 50.03348 | 0.5115628 | 2.844094 | 12.50708 | 2.153736 | 4.54
2025-02-26 01:00 | 1 | 50.03327 | 0.5059326 | 2.835189 | 11.97453 | 2.153736 | 2.277833
2025-02-26 02:00 | 1 | 50.02977 | 0.5115756 | 2.816465 | 12.81224 | 2.153736 | 1.77
2025-02-26 03:00 | 1 | 50.03 | 0.4969557 | 3.273781 | 11.90697 | 2.153736 | 3.003333
2025-02-26 04:00 | 1 | 50.03325 | 0.5153098 | 3.430026 | 11.2889 | 2.153736 | 3.798
2025-02-26 05:00 | 1 | 50.0191 | 0.5249333 | 3.500752 | 11.02153 | 2.153736 | 14.3