## Tabelle1
| 12C300_5.SMO | 11F111-2.PV | 11F001-1.PV | 11F002_2.IN | 11M101.PV | 21H001_1.PV | ANA_01150_PB
| ANZEIGE REAKTOR IN BETRIEB | MATERIALAUFGABE REAKTOR | FEINKOHLE DOSIERUNG | SOLLWERT FUER FLUGSTAUB | FEUCHTEREGELUNG | Austrag Flugstaubmenge 21B001 | Schlacke Schlackenstich
|  | T/H | T/H | T/H | % H2O | t/h | %
Zeitstempel | Durchschnitt | Durchschnitt | Durchschnitt | Durchschnitt | Durchschnitt | Durchschnitt | Durchschnitt
2025-02-26 06:00 | 1 | 37.85379 | 0.3399682 | 2.259835 | 11.73979 | 2.153736 | 10.233
2025-02-26 07:00 | 1 | 40.09539 | 0.4124512 | 2.733193 | 13.14937 | 0.7480665 | 8.49
2025-02-26 08:00 | 1 | 47.61014 | 0.5295111 | 3.193128 | 11.94644 | 1.046944 | 3.145833
2025-02-26 09:00 | 1 | 50.02934 | 0.5661663 | 3.404982 | 11.99266 | 2.158164 | 2.44
2025-02-26 10:00 | 1 | 50.03142 | 0.5382202 | 3.226284 | 11.56368 | 2.158164 | 2.610333
2025-02-26 11:00 | 1 | 50.02657 | 0.5367045 | 3.224117 | 12.08143 | 2.158164 | 3.9
2025-02-26 12:00 | 1 | 50.031 | 0.541352 | 3.255151 | 12.83251 | 2.158164 | 3.862833
2025-02-26 13:00 | 1 | 50.0261 | 0.5331559 | 3.203339 | 13.67636 | 2.158164 | 1.67
2025-02-26 14:00 | 1 | 50.02814 | 0.5814216 | 2.466239 | 13.57077 | 1.473547 | 3.3905
2025-02-26 15:00 | 1 | 50.02996 | 0.6420848 | 1.782235 | 13.54029 | 2.126218 | 13.14
2025-02-26 16:00 | 1 | 50.03012 | 0.6442982 | 2.435969 | 12.7741 | 2.155464 | 13.14
2025-02-26 17:00 | 1 | 50.02765 | 0.5990718 | 3.492012 | 12.07168 | 2.155464 | 1.654667
2025-02-26 18:00 | 1 | 50.03291 | 0.522826 | 3.134988 | 11.62106 | 2.155464 | 1.484
2025-02-26 19:00 | 1 | 50.03057 | 0.5901629 | 3.538294 | 11.01688 | 2.155464 | 1.62
2025-02-26 20:00 | 1 | 50.03002 | 0.5323909 | 3.200418 | 11.66081 | 2.155464 | 1.988
2025-02-26 21:00 | 1 | 50.03006 | 0.5308189 | 3.176152 | 11.76338 | 2.155464 | 4.38
2025-02-26 22:00 | 1 | 50.02901 | 0.5264752 | 3.162634 | 12.55857 | 2.107931 | 4.38
2025-02-26 23:00 | 1 | 48.77454 | 0.5920514 | 3.558894 | 12.19772 | 0.05683441 | 4.695
2025-02-27 | 1 | 50.02571 | 0.594124 | 3.568529 | 11.97825 | 2.155064 | 4.73
2025-02-27 01:00 | 1 | 50.03115 | 0.5229308 | 3.135206 | 11.60691 | 2.155248 | 4.783
2025-02-27 02:00 | 1 | 49.3293 | 0.5233949 | 3.147143 | 12.11131 | 2.155248 | 4.79
2025-02-27 03:00 | 1 | 49.62344 | 0.6691497 | 3.725664 | 11.65116 | 2.155248 | 5.882333
2025-02-27 04:00 | 1 | 50.03205 | 0.5657169 | 3.090981 | 12.10337 | 2.155248 | 5.92
2025-02-27 05:00 | 1 | 50.01998 | 0.5656964 | 3.055702 | 13.21881 | 2.155248 | 4.361167