## Tabelle1
| 12C300_5.SMO | 11F111-2.PV | 11F001-1.PV | 11F002_2.IN | 11M101.PV | 21H001_1.PV | ANA_01150_PB
| ANZEIGE REAKTOR IN BETRIEB | MATERIALAUFGABE REAKTOR | FEINKOHLE DOSIERUNG | SOLLWERT FUER FLUGSTAUB | FEUCHTEREGELUNG | Austrag Flugstaubmenge 21B001 | Schlacke Schlackenstich
|  | T/H | T/H | T/H | % H2O | t/h | %
Zeitstempel | Durchschnitt | Durchschnitt | Durchschnitt | Durchschnitt | Durchschnitt | Durchschnitt | Durchschnitt
2025-02-27 06:00 | 1 | 42.09228 | 0.5411945 | 2.506353 | 13.78486 | 1.633746 | 3.93
2025-02-27 07:00 | 1 | 36.10986 | 0.407679 | 1.488125 | 12.07071 | 1.005264 | 6.644
2025-02-27 08:00 | 1 | 46.21978 | 0.5843635 | 3.501638 | 13.74718 | 1.005264 | 6.542
2025-02-27 09:00 | 1 | 50.02179 | 0.6114209 | 5.276244 | 10.77428 | 1.005264 | 2.25
2025-02-27 10:00 | 1 | 50.03101 | 0.5518614 | 4.76976 | 10.36365 | 1.005264 | 2.25
2025-02-27 11:00 | 1 | 50.03018 | 0.5787499 | 4.387325 | 11.34151 | 1.005264 | 4.1
2025-02-27 12:00 | 1 | 50.02413 | 0.6347119 | 3.459472 | 11.73013 | 1.005264 | 4.1
2025-02-27 13:00 | 1 | 50.02576 | 0.6175518 | 3.362009 | 13.36521 | 1.005264 | 5.3155
2025-02-27 14:00 | 1 | 50.03302 | 0.5783397 | 3.158625 | 12.69587 | 1.005264 | 5.482333
2025-02-27 15:00 | 1 | 50.02609 | 0.6281379 | 3.421414 | 9.874089 | 1.005264 | 2.67
2025-02-27 16:00 | 1 | 50.02164 | 0.6141975 | 3.3395 | 9.831936 | 1.005264 | 2.6685
2025-02-27 17:00 | 1 | 50.03352 | 0.5971543 | 3.25863 | 10.05386 | 1.005264 | 2.66
2025-02-27 18:00 | 1 | 50.0248 | 0.6361152 | 3.462199 | 9.59669 | 1.005264 | 2.931667
2025-02-27 19:00 | 1 | 50.02797 | 0.6167324 | 3.363093 | 10.03925 | 1.005264 | 5.92
2025-02-27 20:00 | 1 | 49.80913 | 0.6028525 | 3.29816 | 10.67949 | 1.005264 | 5.476
2025-02-27 21:00 | 1 | 50.02691 | 0.6321664 | 3.454261 | 10.48317 | 1.005264 | 2.96
2025-02-27 22:00 | 1 | 50.02855 | 0.6071361 | 3.289457 | 10.98528 | 1.005264 | 2.96
2025-02-27 23:00 | 1 | 50.02602 | 0.6159538 | 3.352053 | 12.62862 | 1.005264 | 5.666667
2025-02-28 | 1 | 49.88009 | 0.6565076 | 3.569703 | 13.1657 | 1.005264 | 5.76
2025-02-28 01:00 | 1 | 50.02665 | 0.6208596 | 3.387711 | 11.39772 | 1.005264 | 3.057
2025-02-28 02:00 | 1 | 50.01794 | 0.7166315 | 3.906981 | 13.18003 | 1.005264 | 2.7
2025-02-28 03:00 | 1 | 50.02897 | 0.5922121 | 3.225417 | 12.93731 | 1.005264 | 3.699
2025-02-28 04:00 | 1 | 50.03036 | 0.5998601 | 3.271041 | 12.20986 | 1.005264 | 3.821333
2025-02-28 05:00 | 1 | 50.00341 | 0.6306505 | 3.58432 | 9.151809 | 1.005264 | 3.98